## Modelo Hidrogeno Agosto-Dic
Colada | Orden | Grado | Perfil | FechaProducción | Muestra | Inoxidable | Duración | ModeloHidrógeno | HidrógenoPPM | HidrógenoDELTA | Prevaciado | DurationDeepVacuum_1mbar | OffGasH | OffGasO | OffGasCO | OffGasCO2 | kf_value | AceroLiquidoCF | Factor_Kf_Temp | C | Si | Mn | P | S | Cr | Ni | Al | Presión_Promedio_de_Vacío_Profundo_mbar | Consumo_promedio_de_Ar_durante_VD_Nm3 | Temperatura_al_final_de_vacío_profundo_C | Tapping | VDTreatments | VDStartTemp | VDDuration TOTAL | VDPowerOn | VDPowerOff | VDEvacuationDuration | VDDeepVacuunDuration | VDPressureMin | VDArgonTotal | VDNitrogenTotal | VDEndTemp
1207532 | 60052459 | 42CRMO4 LIEBHERR | 24"R | 2020-08-01 | VD03 | no | 20 | 0.98 | 1.12 | 0.14 | 12 | 17 | 7.219096 | 4.029575 | 0.2216271 | -0.1877391 | 0.75 | 54642 | (null) | 0.407 | 0.201 | 0.858 | 0.0097 | 0.00106 | 0.996 | 0.175 | 0.0281 | nan | nan | nan | 54506 | 1 | 1652 | 60 | 27 | 33 | 7 | 20 | 0.67 | 4.44 | 0 | 1563
1207533 | 60052354 | 4140 | 16"R | 2020-08-01 | VD02 | no | 19 | 1.17 | 0.81 | -0.36 | 19 | 15 | 8.651429 | 1.820848 | 0.07309863 | -0.208941 | 0.76 | 53945 | (null) | 0.417 | 0.32 | 0.85 | 0.0072 | 0.000514 | 1.06 | 0.194 | 0.0302 | nan | nan | nan | 53883.01 | 1 | 1668 | 54 | 25 | 29 | 6 | 19 | 0.58 | 3.91 | 0 | 1581
1207534 | 60052387 | A105 | 52"P | 2020-08-01 | VD03 | no | 22 | 0.78 | 0.65 | -0.13 | 22 | 17 | 2.278323 | 3.848627 | 0.3322116 | -0.195698 | 0.8 | 51252 | (null) | 0.159 | 0.169 | 1.11 | 0.0076 | 0.00215 | 0.199 | 0.239 | 0.0257 | nan | nan | nan | 51646 | 1 | 1684 | 61 | 29 | 32 | 7 | 22 | 0.78 | 10.69 | 0 | 1577
1207535 | 60052524 | A105 | 39"R | 2020-08-01 | VD02 | no | 16 | 1.1 | 1.1 | 0 | 21 | 13 | 6.589505 | 1.560703 | 0.04846128 | -0.207523 | 0.8 | 49609 | (null) | 0.159 | 0.209 | 1.1 | 0.0078 | 0.00109 | 0.158 | 0.224 | 0.0231 | nan | nan | nan | 49852.01 | 1 | 1669 | 54 | 22 | 32 | 6 | 16 | 0.71 | 3.55 | 0 | 1586
1207536 | 60052371 | 1020 | 20"R | 2020-08-01 | VD02 | no | 20 | 1.1 | 1.1 | 0 | 17 | 16 | 6.009248 | 1.499808 | 0.2864703 | -0.2102877 | 0.81 | 57384 | (null) | 0.18 | 0.161 | 0.459 | 0.0067 | 0.0157 | 0.136 | 0.268 | 0.0234 | nan | nan | nan | 57779 | 1 | 1690 | 52 | 26 | 26 | 6 | 20 | 0.68 | 3.53 | 0 | 1598
1207537 | 60052473 | 1018 | 63"P | 2020-08-01 | VD02 | no | 23 | 0.81 | 0.5 | -0.31 | 12 | 17 | 1.493828 | 2.852145 | 2.858793 | -0.1038111 | 0.82 | 49214 | (null) | 0.181 | 0.0505 | 0.743 | 0.0097 | 0.00589 | 0.191 | 0.303 | 0.0138 | nan | nan | nan | 49498 | 1 | 1690 | 63 | 29 | 34 | 6 | 23 | 0.91 | 8.57 | 0 | 1576
1207538 | 60052337 | F22 SFC1-2 | 69"P | 2020-08-01 | VD02 | no | 20 | 0.94 | 0.76 | -0.18 | 18 | 15 | 4.956913 | 2.00683 | 0.1884792 | -0.2103995 | 0.8 | 53389 | (null) | 0.136 | 0.189 | 0.504 | 0.0087 | 0.00157 | 2.47 | 0.142 | 0.0343 | nan | nan | nan | 51093 | 1 | 1670 | 52 | 25 | 27 | 5 | 20 | 0.79 | 5.59 | 0 | 1579
1207539 | 60052749 | EN355B | 24"R | 2020-08-10 | VD04 | no | 47 | 0.74 | 0.55 | -0.19 | 23 | 10 | 20.88169 | 3.662096 | 0.5263038 | 0.04064037 | 0.81 | 55068 | (null) | 0.122 | 0.202 | 1.12 | 0.0097 | 0.00581 | 0.144 | 0.173 | 0.0243 | nan | nan | nan | 54960 | 2 | 1697 | 134 | 61 | 73 | 14 | 47 | 0.73 | 8.17 | 5.65 | 1596
1207540 | 60052703 | EN355B | 24"R | 2020-08-10 | VD02 | no | 22 | 0.98 | 0.5 | -0.48 | 14 | 18 | 9.439437 | 3.826303 | 0.9793455 | -0.0096698 | 0.82 | 54436 | (null) | 0.108 | 0.169 | 1.1 | 0.0107 | 0.00532 | 0.233 | 0.367 | 0.0287 | nan | nan | nan | 55002.99 | 1 | 1701 | 58 | 29 | 29 | 7 | 22 | 0.69 | 2.44 | 2.72 | 1596
1207541 | 60052663 | 4340 | 69"P | 2020-08-10 | VD02 | no | 15 | 1.2 | 0.58 | -0.62 | 19 | 9 | 9.730474 | 3.336529 | 0.689011 | -0.05287492 | 0.74 | 55202 | (null) | 0.42 | 0.156 | 0.784 | 0.0111 | 0.0157 | 0.869 | 1.88 | 0.0299 | nan | nan | nan | 55235.99 | 1 | 1633 | 48 | 23 | 25 | 8 | 15 | 0.86 | 4.32 | 0.01 | 1549
1207542 | 60052828 | 4340 FM | 49"Q | 2020-08-10 | VD02 | no | 16 | 1.38 | 0.94 | -0.44 | 15 | 10 | 13.26774 | 3.623815 | 0.4141382 | -0.1753206 | 0.74 | 60023 | (null) | 0.412 | 0.251 | 0.772 | 0.0154 | 0.00101 | 0.873 | 1.82 | 0.0381 | nan | nan | nan | nan | 1 | 1638 | 63 | 23 | 40 | 7 | 16 | 0.8 | 5.16 | 0 | 1552
1207543 | 60052652 | 4140 | 69"P | 2020-08-10 | VD02 | no | 18 | 1.03 | 0.5 | -0.53 | 16 | 9 | 9.087584 | 3.180528 | 0.6106576 | -0.1772396 | 0.73 | 58244 | (null) | 0.416 | 0.269 | 0.869 | 0.0097 | 0.000925 | 1.07 | 0.25 | 0.0255 | nan | nan | nan | 57719 | 1 | 1498 | 58 | 25 | 33 | 7 | 18 | 0.82 | 8.06 | 0 | 1558
1207544 | 60052766 | 4140 MOD FM | 49"Q | 2020-08-10 | VD03 | no | 0 | 1.18 |  |  | 17 | [5 empty] | 0.74 | 0 | (null) | 0.396 | 0.178 | 1 | 0.0125 | 0.0247 | 1.11 | 0.253 | 0.0261 | nan | nan | nan | nan | 0 | 0 | 0 | 0 | 0 | 0 | 0 | 0 | 0 | 0 | 0
1207545 | 60052691 | 4130 FM | 49"Q | 2020-08-10 | VD03 | no | 18 | 0.5 | 0.84 | 0.34 | 17 | 12 | 10.63579 | 3.982809 | 0.3561937 | -0.1898064 | 0.76 | 59088 | (null) | 0.328 | 0.29 | 0.573 | 0.0076 | 0.00139 | 1.09 | 0.232 | 0.0299 | nan | nan | nan | 58820 | 1 | 1658 | 57 | 25 | 32 | 7 | 18 | 0.69 | 5.51 | 0 | 1567
1207546 | 60052772 | 4140 | 13"R | 2020-08-10 | VD02 | no | 20 | 0.85 | 0.62 | -0.23 | 16 | 17 | 7.921672 | 1.440643 | 0.2536241 | -0.2192237 | 0.75 | 55527 | (null) | 0.415 | 0.297 | 0.871 | 0.0104 | 0.000822 | 1.05 | 0.203 | 0.026 | nan | nan | nan | 55803 | 1 | 1663 | 50 | 27 | 23 | 7 | 20 | 0.75 | 7.81 | 0 | 1571
1207547 | 60052778 | 4140 | 24"R | 2020-08-10 | VD02 | no | 20 | 0.89 | 0.62 | -0.27 | 13 | 15 | 10.09408 | 2.372427 | 0.4126259 | -0.2193037 | 0.74 | 56482 | (null) | 0.422 | 0.328 | 0.876 | 0.0106 | 0.00122 | 1.03 | 0.241 | 0.0295 | nan | nan | nan | 56675 | 1 | 1650 | 50 | 28 | 22 | 8 | 20 | 0.61 | 4 | 0 | 1566
1207548 | 60052846 | 4130 | 16"R | 2020-08-10 | VD03 | no | 18 | 0.95 | 0.95 | 0 | 16 | 14 | 8.663622 | 3.384995 | 0.3071814 | -0.2126441 | 0.78 | 55510 | (null) | 0.317 | 0.308 | 0.56 | 0.0088 | 0.00187 | 1.03 | 0.244 | 0.0312 | nan | nan | nan | 54915.99 | 1 | 1679 | 59 | 26 | 33 | 8 | 18 | 0.61 | 5.36 | 0 | 1585
1207549 | 60052743 | H13 FM PREM | 24"Q | 2020-08-11 | VD02 | no | 24 | 0.69 | 0.5 | -0.19 | 15 | 17 | 4.166901 | 2.644787 | 0.5229719 | -0.2177066 | 0.72 | 52104 | (null) | 0.392 | 0.922 | 0.349 | 0.0176 | 0.00102 | 5.06 | 0.224 | 0.02 | nan | nan | nan | 46833 | 1 | 1650 | 65 | 30 | 35 | 6 | 24 | 0.7 | 10.12 | 0 | 1547
1207550 | 60052727 | 4330V FM | 49"Q | 2020-08-11 | VD02 | no | 19 | 1.06 | 1.06 | 0 | 19 | 16 | 7.535529 | 4.096221 | 0.6613065 | -0.1329945 | 0.74 | 54917 | (null) | 0.32 | 0.271 | 0.946 | 0.0124 | 0.008 | 0.877 | 1.75 | 0.028 | nan | nan | nan | 53961 | 1 | 1628 | 48 | 27 | 21 | 8 | 19 | 0.54 | 2.78 | 0 | 1557
1207551 | 60052822 | 4340 FM | 31"R | 2020-08-11 | VD02 | no | 17 | 1.15 | 0.81 | -0.34 | 14 | 13 | 8.140045 | 4.05355 | 0.1952559 | -0.1745019 | 0.75 | 54978 | (null) | 0.413 | 0.274 | 0.765 | 0.0116 | 0.00107 | 0.825 | 1.81 | 0.0298 | nan | nan | nan | 53722 | 1 | 1641 | 56 | 24 | 32 | 7 | 17 | 0.57 | 4.62 | 0 | 1557
1207552 | 60052816 | 4340 FM | 31"R | 2020-08-11 | VD02 | no | 15 | 1 | 1 | 0 | 15 | 10 | 6.776171 | 2.153175 | 0.2589709 | -0.2125358 | 0.74 | 54036 | (null) | 0.416 | 0.257 | 0.782 | 0.0122 | 0.000448 | 0.847 | 1.79 | 0.0304 | nan | nan | nan | 53634 | 1 | 1631 | 51 | 22 | 29 | 7 | 15 | 0.9 | 7.31 | 0 | 1554
1207553 | 60052669 | 4340 BS | 49"Q | 2020-08-11 | VD02 | no | 16 | 1.25 | 0.93 | -0.32 | 14 | 11 | 8.491826 | 3.559654 | 0.5980777 | -0.1494968 | 0.75 | 58927 | (null) | 0.405 | 0.163 | 0.726 | 0.0097 | 0.00111 | 0.868 | 1.91 | 0.0227 | nan | nan | nan | 58160 | 1 | 1634 | 49 | 23 | 26 | 7 | 16 | 0.69 | 3.89 | 0 | 1559
1207554 | 60052852 | 4340 BS | 49"Q | 2020-08-11 | VD02 | no | 0 | 0.98 |  |  | 18 | [5 empty] | 0.75 | 0 | (null) | 0.408 | 0.18 | 0.718 | 0.0064 | 0.00059 | 0.863 | 1.94 | 0.0238 | nan | nan | nan | nan | 0 | 0 | 0 | 0 | 0 | 0 | 0 | 0 | 0 | 0 | 0
1207555 | 60052685 | A350/LF6M TRINITY | 31"R | 2020-08-11 | VD02 | no | 20 | 0.82 | 0.86 | 0.04 | 17 | 15 | 7.698561 | 3.117506 | 0.3206048 | -0.1721196 | 0.79 | 53461 | (null) | 0.163 | 0.223 | 1.31 | 0.0116 | 0.00274 | 0.17 | 0.266 | 0.0267 | nan | nan | nan | 53397 | 1 | 1674 | 56 | 26 | 30 | 6 | 20 | 0.73 | 2.97 | 6.87 | 1582
1207556 | 60052874 | 1018 FM | 31"R | 2020-08-11 | VD04 | no | 32 | 1.13 | 1.97 | 0.84 | 34 | 12 | 8.43523 | 1.606851 | 0.3551339 | -0.214882 | 0.8 | 53788 | (null) | 0.189 | 0.161 | 0.786 | 0.0071 | 0.00209 | 0.101 | 0.141 | 0.0286 | nan | nan | nan | 54125 | 3 | 1676 | 136 | 47 | 89 | 15 | 32 | 0.7 | 7.8 | 0 | 1589
1207557 | 60052869 | 1018 FM | 31"R | 2020-08-11 | VD02 | no | 22 | 0.84 | 1.51 | 0.67 | 15 | 17 | 0.3785791 | 1.405137 | 2.673513 | 0.6729108 | 0.82 | 54098 | (null) | 0.176 | 0.203 | 0.753 | 0.0097 | 0.00105 | 0.0913 | 0.165 | 0.0239 | nan | nan | nan | 54478 | 1 | 1710 | 71 | 36 | 35 | 14 | 22 | 0.61 | 6.22 | 0 | 1597
1207558 | 60052680 | A350/LF6M TRINITY | 24"R | 2020-08-11 | VD02 | no | 21 | 0.83 | 0.65 | -0.18 | 12 | 17 | 7.84219 | 1.379329 | 0.3254877 | -0.217249 | 0.81 | 55227 | (null) | 0.163 | 0.183 | 1.33 | 0.0115 | 0.00127 | 0.139 | 0.194 | 0.0206 | nan | nan | nan | 55467.99 | 1 | 1699 | 61 | 28 | 33 | 7 | 21 | 0.78 | 5.06 | 22.53 | 1594
1207559 | 60052657 | A350/LF6M TRINITY | 20"R | 2020-08-12 | VD05 | no | 36 | 1.28 | 0.67 | -0.61 | 13 | 15 | 7.786157 | 2.198608 | 0.2318728 | -0.2163341 | 0.8 | 57758 | (null) | 0.178 | 0.218 | 1.32 | 0.0102 | 0.00167 | 0.141 | 0.191 | 0.0275 | nan | nan | nan | 57944.99 | 2 | 1687 | 110 | 48 | 62 | 12 | 36 | 0.7 | 6.6 | 26.16 | 1600
1207560 | 60052879 | 1018 FM | 49"Q | 2020-08-12 | VD02 | no | 17 | 1.28 | 0.95 | -0.33 | 17 | 13 | 10.23839 | 3.087367 | 0.422678 | -0.1960365 | 0.79 | 58444 | (null) | 0.183 | 0.216 | 0.76 | 0.0101 | 0.0013 | 0.0813 | 0.168 | 0.0302 | nan | nan | nan | 58669.99 | 1 | 1670 | 54 | 25 | 29 | 8 | 17 | 0.58 | 4.18 | 0 | 1584
1207561 | 60052721 | H13 FM | 24"Q | 2020-08-12 | VD02 | no | 20 | 0.88 | 0.55 | -0.33 | 21 | 15 | 3.240896 | 3.446148 | 0.7552892 | -0.1177047 | 0.73 | 55446 | (null) | 0.389 | 0.842 | 0.347 | 0.019 | 0.00133 | 5.1 | 0.277 | 0.0285 | nan | nan | nan | 54669.01 | 1 | 1639 | 81 | 26 | 55 | 6 | 20 | 0.73 | 13.07 | 0 | 1546
1207562 | 60052858 | F6NM | 49"Q | 2020-08-12 | VD05 | si | 17 | 2.12 | 1.86 | -0.26 | 19 | 8 | 5.012791 | 4.141973 | 2.229805 | 1.49487 | 0.89 | 55138 | 1893.138 | 0.0184 | 0.445 | 0.749 | 0.0236 | 0.00223 | 12.61 | 3.71 | 0.0241 | nan | nan | nan | 54886 | 1 | 1640 | 226 | 135 | 91 | 118 | 17 | 0.64 | 13.1 | 5.66 | 1549
1207563 | 60052834 | 4340 FM | 31"R | 2020-08-12 | VD03 | no | 15 | 1.25 | 1.28 | 0.03 | 17 | 11 | 10.51139 | 3.957257 | 0.177002 | -0.1785826 | 0.74 | 52228 | 1854.9 | 0.42 | 0.288 | 0.779 | 0.0138 | 0.00121 | 0.806 | 1.81 | 0.032 | nan | nan | nan | 51417 | 1 | 1632 | 64 | 21 | 43 | 6 | 15 | 0.61 | 5.77 | 0 | 1558
1207564 | 60052840 | 4340 FM | 31"R | 2020-08-12 | VD02 | no | 18 | 0.83 | 0.5 | -0.33 | 19 | 14 | 2.045705 | 1.248615 | 0.3648948 | -0.219943 | 0.76 | 52489 | 1869.271 | 0.412 | 0.256 | 0.776 | 0.0156 | 0.00286 | 0.826 | 1.85 | 0.0224 | nan | nan | nan | 51679 | 1 | 1656 | 52 | 24 | 28 | 6 | 18 | 0.87 | 9.21 | 0 | 1559
1207565 | 60052864 | E8630M | 20"R | 2020-08-12 | VD02 | no | 15 | 1.51 | 1.51 | 0 | 176 | 11 | 7.582311 | 3.384937 | 2.042867 | 1.103312 | 0.77 | 58969 | 1875.179 | 0.315 | 0.316 | 0.856 | 0.0092 | 0.00315 | 0.936 | 0.832 | 0.0281 | nan | nan | nan | 57752 | 1 | 1656 | 42 | 22 | 20 | 7 | 15 | 0.63 | 3.03 | 0 | 1586
1207566 | 60052760 | 4130 | 49"Q | 2020-08-12 | VD02 | no | 17 | 0.97 | 1 | 0.03 | 17 | 13 | 7.962109 | 1.232605 | 0.3294958 | -0.2065659 | 0.76 | 57587 | 1869.699 | 0.313 | 0.273 | 0.59 | 0.0075 | 0.00104 | 1.06 | 0.218 | 0.0266 | nan | nan | nan | 57237 | 1 | 1657 | 62 | 25 | 37 | 8 | 17 | 0.73 | 9.05 | 0 | 1578
1207567 | 60052709 | EN355B | 24"R | 2020-08-13 | VD02 | no | 18 | 0.86 | 0.61 | -0.25 | 20 | 10 | 5.423731 | 2.001085 | 0.3369092 | -0.2155826 | 0.81 | 54926 | 1896.344 | 0.108 | 0.207 | 1.1 | 0.0085 | 0.00596 | 0.224 | 0.376 | 0.0244 | nan | nan | nan | 55383 | 1 | 1684 | 55 | 24 | 31 | 6 | 18 | 0.78 | 5.45 | 4.39 | 1588
1207568 | 60052732 | EN355B | 20"R | 2020-08-13 | VD02 | no | 18 | 0.89 | 0.83 | -0.06 | 13 | 11 | 5.918337 | 1.066542 | 0.02517009 | -0.2168612 | 0.83 | 57346 | 1912.702 | 0.105 | 0.177 | 1.11 | 0.0084 | 0.00584 | 0.212 | 0.416 | 0.0305 | nan | nan | nan | 57782 | 1 | 1702 | 56 | 24 | 32 | 6 | 18 | 0.78 | 5.18 | 11.47 | 1606
1207569 | 60052715 | EN355B | 24"R | 2020-08-13 | VD02 | no | 17 | 1.27 | 1.85 | 0.58 | 21 | 12 | 23.47435 | 2.595304 | 3.571447 | 0.08615629 | 0.81 | 54685 | 1891.327 | 0.118 | 0.188 | 1.13 | 0.0103 | 0.00489 | 0.185 | 0.341 | 0.0262 | nan | nan | nan | 55087 | 1 | 1682 | 59 | 26 | 33 | 9 | 17 | 0.87 | 2.87 | 2.56 | 1592
1207570 | 60052592 | A707M3W T | 52"P | 2020-08-13 | VD03 | no | 16 | 0.98 | 5.3 | 4.32 | 18 | 12 | 9.227921 | 2.298959 | 0.1725043 | -0.1841517 | 0.82 | 53491 | 1878.97 | 0.032 | 0.0774 | 1.39 | 0.0047 | 0.00105 | 0.716 | 2.19 | 0.0394 | nan | nan | nan | 50530 | 1 | 1660 | 61 | 22 | 39 | 6 | 16 | 0.76 | 14.4 | 0 | 1585
1207571 | 60052675 | A105 | 39"R | 2020-08-13 | VD02 | no | 17 | 0.93 | 0.75 | -0.18 | 13 | 11 | 11.08997 | 1.901768 | 1.327439 | -0.2102496 | 0.8 | 50932 | 1893.913 | 0.159 | 0.191 | 1.12 | 0.0094 | 0.00089 | 0.147 | 0.249 | 0.0289 | nan | nan | nan | 51100 | 1 | 1679 | 52 | 23 | 29 | 6 | 17 | 0.83 | 5.67 | 0 | 1596
1207572 | 60052646 | 1045 | 52"P | 2020-08-13 | VD02 | no | 21 | 0.61 | 0.78 | 0.17 | 18 | 17 | 5.482649 | 3.103755 | 0.3011089 | -0.2072961 | 0.75 | 53095 | 1869.146 | 0.455 | 0.157 | 0.675 | 0.0077 | 0.000776 | 0.176 | 0.216 | 0.0309 | nan | nan | nan | 53201 | 1 | 1664 | 72 | 28 | 44 | 7 | 21 | 0.64 | 6.89 | 0 | 1555
1207573 | 60052737 | EN355B | 20"R | 2020-08-13 | VD02 | no | 18 | 1.2 | 1.2 | 0 | 18 | 15 | 12.03429 | 2.596914 | 0.466475 | -0.2131525 | 0.81 | 57994 | 1890.948 | 0.116 | 0.236 | 1.12 | 0.0102 | 0.00587 | 0.162 | 0.379 | 0.0322 | nan | nan | nan | 57977.01 | 1 | 1680 | 54 | 26 | 28 | 8 | 18 | 0.63 | 2.88 | 2.17 | 1596
1207574 | 60052783 | A105 | 16"R | 2020-08-13 | VD03 | no | 18 | 0.93 | 0.68 | -0.25 | 17 | 14 | 5.666697 | 2.846661 | 0.1336444 | -0.2153922 | 0.82 | 53589 | 1905.774 | 0.172 | 0.168 | 1.1 | 0.0103 | 0.00131 | 0.167 | 0.228 | 0.0253 | nan | nan | nan | 53740.01 | 1 | 1696 | 56 | 25 | 31 | 7 | 18 | 0.63 | 4.94 | 0 | 1597
1207575 | 60052968 | EN355B | 31"R | 2020-08-16 | VD02 | no | 19 | 1.07 | 1.51 | 0.44 | 13 | 8 | 19.84272 | 3.095555 | 0.5503061 | 0.01428415 | 0.83 | 53746 | 1913.557 | 0.122 | 0.223 | 1.12 | 0.0071 | 0.00588 | 0.138 | 0.307 | 0.0252 | nan | nan | nan | 53963 | 1 | 1710 | 81 | 28 | 53 | 9 | 19 | 0.83 | 7.7 | 12.78 | 1594
1207576 | 60052915 | EN355B | 24"R | 2020-08-17 | VD02 | no | 20 | 0.9 | 0.52 | -0.38 | 16 | 13 | 9.8203 | 3.332858 | 0.294165 | -0.05913105 | 0.81 | 48637 | 1893.817 | 0.133 | 0.198 | 1.1 | 0.0064 | 0.00656 | 0.146 | 0.231 | 0.026 | nan | nan | nan | 52016 | 1 | 1118 | 52 | 27 | 25 | 7 | 20 | 0.71 | 2.94 | 2.98 | 1596
1207577 | 60053045 | 4140 FM DUFERCO | 31"R | 2020-08-17 | VD02 | no | 17 | 1.07 | 0.56 | -0.51 | 14 | 11 | 8.88107 | 2.887882 | 4.121422 | 0.2795201 | 0.75 | 53012 | 1859.709 | 0.407 | 0.16 | 0.948 | 0.0065 | 0.000845 | 1.05 | 0.221 | 0.0287 | nan | nan | nan | 52540 | 1 | 1645 | 46 | 25 | 21 | 8 | 17 | 0.89 | 4.03 | 0 | 1560
1207578 | 60053050 | 4140 FM DUFERCO | 31"R | 2020-08-17 | VD02 | no | 17 | 1.1 | 1.1 | 0 | 10 | 13 | 11.74502 | 3.296863 | 0.5738547 | -0.1155299 | 0.75 | 52575 | 1864.243 | 0.404 | 0.177 | 0.97 | 0.0057 | 0.00131 | 1.08 | 0.229 | 0.0268 | nan | nan | nan | nan | 1 | 1647 | 67 | 23 | 44 | 6 | 17 | 0.69 | 9.23 | 0 | 1566
1207579 | 60053060 | 4140 FM DUFERCO | 69"P | 2020-08-17 | VD02 | no | 20 | 0.95 | 0.95 | 0 | 21 | 14 | 9.670303 | 2.996168 | 3.960695 | 1.193178 | 0.74 | 52583 | 1848.381 | 0.414 | 0.183 | 0.963 | 0.0061 | 0.00127 | 1.06 | 0.218 | 0.0323 | nan | nan | nan | 51870.99 | 1 | 1639 | 47 | 27 | 20 | 7 | 20 | 0.82 | 5.03 | 0 | 1547
1207580 | 60053028 | 1018 FM | 49"Q | 2020-08-17 | VD02 | no | 18 | 1 | 1 | 0 | 21 | 13 | 9.824741 | 2.810304 | 0.1888388 | -0.1954131 | 0.78 | 58892 | 1871.91 | 0.178 | 0.18 | 0.775 | 0.0067 | 0.00131 | 0.162 | 0.151 | 0.0293 | nan | nan | nan | 58819 | 1 | 1660 | 50 | 25 | 25 | 7 | 18 | 0.73 | 5.74 | 0 | 1579
1207581 | 60053023 | 1018 FM | 49"Q | 2020-08-17 | VD02 | no | 20 | 1.06 | 0.91 | -0.15 | 16 | 14 | 12.47724 | 3.302945 | 2.181979 | -0.1093885 | 0.79 | 58660 | 1879.362 | 0.178 | 0.184 | 0.725 | 0.0099 | 0.00145 | 0.159 | 0.105 | 0.028 | nan | nan | nan | 58560 | 1 | 1670 | 54 | 27 | 27 | 7 | 20 | 0.64 | 4.25 | 0 | 1581
1207582 | 60053003 | 1045 FM | 49"Q | 2020-08-17 | VD02 | no | 20 | 0.84 | 0.83 | -0.01 | 23 | 14 | 7.315524 | 2.391533 | 0.2910946 | -0.215147 | 0.74 | 58304 | 1861.393 | 0.448 | 0.185 | 0.706 | 0.0095 | 0.00106 | 0.156 | 0.194 | 0.0318 | nan | nan | nan | 58311 | 1 | 1652 | 69 | 27 | 42 | 7 | 20 | 0.78 | 7.9 | 0 | 1565
1207583 | 60053013 | 1045 FM | 69"P | 2020-08-17 | VD02 | no | 21 | 0.8 | 0.5 | -0.3 | 18 | 15 | 8.342153 | 3.096941 | 2.729784 | 0.219182 | 0.74 | 52844 | 1856.169 | 0.459 | 0.148 | 0.698 | 0.0097 | 0.00142 | 0.157 | 0.201 | 0.0284 | nan | nan | nan | 52956 | 1 | 1649 | 66 | 28 | 38 | 7 | 21 | 0.75 | 6.03 | 0 | 1542
1207584 | 60052978 | EN355B | 31"R | 2020-08-17 | VD02 | no | 20 | 0.82 | 0.63 | -0.19 | 13 | 15 | 7.446335 | 1.682646 | 0.1179786 | -0.2173393 | 0.81 | 54182 | 1898.676 | 0.117 | 0.155 | 1.11 | 0.0093 | 0.00592 | 0.173 | 0.319 | 0.024 | nan | nan | nan | 54116 | 1 | 1693 | 53 | 27 | 26 | 7 | 20 | 0.69 | 4.52 | 2.55 | 1597
1207585 | 60052983 | EN355B | 31"R | 2020-08-17 | VD02 | no | 20 | 0.87 | 0.54 | -0.33 | 13 | 17 | 9.397701 | 1.518408 | 1.048966 | -0.2100339 | 0.81 | 53984 | 1889.956 | 0.122 | 0.155 | 1.12 | 0.0101 | 0.0062 | 0.171 | 0.292 | 0.0245 | nan | nan | nan | 53997 | 1 | 1685 | 54 | 27 | 27 | 7 | 20 | 0.69 | 3.75 | 2.64 | 1587
1207586 | 60052973 | EN355B | 31"R | 2020-08-17 | VD02 | no | 20 | 0.81 | 0.63 | -0.18 | 18 | 16 | 3.087589 | 2.207779 | 0.1978525 | -0.2163703 | 0.8 | 53976 | 1885.753 | 0.118 | 0.171 | 1.11 | 0.0085 | 0.00561 | 0.154 | 0.26 | 0.0309 | nan | nan | nan | 54054 | 1 | 1649 | 44 | 27 | 17 | 7 | 20 | 0.73 | 6.9 | 2.8 | 1593
1207587 | 60052891 | EN355B | 24"R | 2020-08-17 | VD02 | no | 20 | 0.88 | 0.65 | -0.23 | 21 | 15 | 5.750966 | 1.136865 | 0.7310065 | -0.2173781 | 0.81 | 54936 | 1892.072 | 0.121 | 0.157 | 1.11 | 0.0082 | 0.00655 | 0.16 | 0.308 | 0.0307 | nan | nan | nan | 54906 | 1 | 1684 | 44 | 26 | 18 | 6 | 20 | 0.78 | 4.79 | 2.31 | 1599
1207588 | 60052909 | EN355B | 24"R | 2020-08-18 | VD02 | no | 20 | 0.82 | 0.5 | -0.32 | 16 | 15 | 2.729622 | 2.215923 | 0.08330952 | -0.2174303 | 0.81 | 54607 | 1889.503 | 0.116 | 0.168 | 1.1 | 0.0083 | 0.00616 | 0.165 | 0.277 | 0.0295 | nan | nan | nan | 54646.01 | 1 | 1682 | 43 | 26 | 17 | 6 | 20 | 0.73 | 5.53 | 3.9 | 1595
1207589 | 60052903 | EN355B | 24"R | 2020-08-18 | VD02 | no | 18 | 1.12 | 0.73 | -0.39 | 14 | 13 | 9.300807 | 2.537624 | 0.5797861 | -0.2153286 | 0.81 | 55307 | 1892.406 | 0.115 | 0.173 | 1.11 | 0.0096 | 0.0049 | 0.168 | 0.325 | 0.0259 | nan | nan | nan | 55226.01 | 1 | 1681 | 51 | 25 | 26 | 7 | 18 | 0.58 | 2.4 | 7.26 | 1588
1207590 | 60053018 | 1018 FM | 31"R | 2020-08-18 | VD02 | no | 17 | 1.07 | 0.9 | -0.17 | 17 | 14 | 8.217107 | 2.82425 | 1.224939 | -0.2015484 | 0.8 | 52956 | 1895.224 | 0.181 | 0.18 | 0.745 | 0.009 | 0.00156 | 0.14 | 0.154 | 0.0329 | nan | nan | nan | 52990.01 | 1 | 1681 | 41 | 24 | 17 | 7 | 17 | 0.58 | 3.63 | 0 | 1595
1207591 | 60052927 | 1045 | 49"Q | 2020-08-18 | VD02 | no | 20 | 0.92 | 0.52 | -0.4 | 17 | 16 | 5.590604 | 2.956327 | 0.1305354 | -0.2193638 | 0.74 | 58046 | 1854.7 | 0.455 | 0.184 | 0.71 | 0.0087 | 0.00165 | 0.135 | 0.173 | 0.0307 | nan | nan | nan | 58194 | 1 | 1647 | 47 | 28 | 19 | 8 | 20 | 0.56 | 3.94 | 0 | 1564
1207592 | 60053008 | 1045 FM | 49"Q | 2020-08-18 | VD02 | no | 20 | 0.8 | 1.13 | 0.33 | 18 | 12 | 3.263602 | 2.540054 | 0.289285 | -0.1975514 | 0.74 | 57787 | 1856.23 | 0.45 | 0.18 | 0.708 | 0.009 | 0.000996 | 0.155 | 0.184 | 0.0302 | nan | nan | nan | 57907 | 1 | 1648 | 63 | 27 | 36 | 7 | 20 | 0.83 | 12.98 | 0 | 1562
1207593 | 60053055 | 4140 FM DUFERCO | 31"R | 2020-08-18 | VD02 | no | 20 | 0.93 | 0.68 | -0.25 | 13 | 16 | 6.309297 | 3.205015 | 0.7992324 | -0.1143998 | 0.75 | 52782 | 1864.312 | 0.404 | 0.173 | 0.946 | 0.0068 | 0.00196 | 1.07 | 0.237 | 0.0341 | nan | nan | nan | 51601 | 1 | 1653 | 52 | 26 | 26 | 6 | 20 | 0.63 | 4.26 | 0 | 1565
1207594 | 60052697 | 4130 FM | 49"Q | 2020-08-18 | VD03 | no | 20 | 0.82 | 1.01 | 0.19 | 18 | 16 | 4.011693 | 2.545692 | 0.8692691 | -0.2041407 | 0.76 | 57867 | 1864.868 | 0.316 | 0.296 | 0.592 | 0.006 | 0.000924 | 1.05 | 0.224 | 0.0303 | nan | nan | nan | 57674 | 1 | 1656 | 54 | 26 | 28 | 6 | 20 | 0.84 | 12.74 | 0 | 1573
1207595 | 60052957 | 42CRMO4 LIEBHERR | 24"R | 2020-08-18 | VD02 | no | 20 | 0.68 | 0.79 | 0.11 | 18 | 15 | 3.914506 | 1.027315 | 0.1052879 | -0.2147561 | 0.75 | 54520 | 1858.723 | 0.412 | 0.184 | 0.858 | 0.009 | 0.00151 | 0.963 | 0.231 | 0.0231 | nan | nan | nan | 55000 | 1 | 1650 | 49 | 27 | 22 | 7 | 20 | 0.82 | 7.82 | 0 | 1564
1207596 | 60053125 | 42CRMO4 LIEBHERR | 24"R | 2020-08-18 | VD02 | no | 18 | 1.23 | 0.79 | -0.44 | 14 | 14 | 8.649456 | 3.484232 | 0.2528106 | -0.2026784 | 0.75 | 54404 | 1863.152 | 0.407 | 0.193 | 0.872 | 0.0096 | 0.00144 | 0.993 | 0.216 | 0.0295 | nan | nan | nan | 54809.99 | 1 | 1647 | 47 | 24 | 23 | 6 | 18 | 0.52 | 2.45 | 0 | 1570
1207597 | 60053131 | 42CRMO4 LIEBHERR | 24"R | 2020-08-18 | VD02 | no | 18 | 0.95 | 0.95 | 0 | 18 | 14 | 6.324605 | 1.52797 | 1.039446 | -0.2132276 | 0.74 | 54223 | 1854.66 | 0.414 | 0.182 | 0.868 | 0.0093 | 0.00129 | 0.989 | 0.225 | 0.0274 | nan | nan | nan | 54642 | 1 | 1639 | 47 | 24 | 23 | 6 | 18 | 0.67 | 4.96 | 0 | 1561
1207598 | 60053137 | 42CRMO4 LIEBHERR | 24"R | 2020-08-18 | VD02 | no | 19 | 0.95 | 0.87 | -0.08 | 14 | 16 | 6.024981 | 3.21149 | 1.385065 | -0.09723873 | 0.75 | 56013 | 1862.407 | 0.428 | 0.199 | 0.853 | 0.005 | 0.0021 | 0.967 | 0.267 | 0.0345 | nan | nan | nan | 55288 | 1 | 1650 | 54 | 25 | 29 | 6 | 19 | 0.64 | 6.88 | 0 | 1570
1207599 | 60053070 | 4140 FM DUFERCO | 31"R | 2020-08-18 | VD02 | no | 21 | 0.72 | 0.72 | 0 | 15 | 17 | 1.977758 | 2.418766 | 0.2378212 | -0.2191399 | 0.75 | 52054 | 1862.44 | 0.404 | 0.19 | 0.958 | 0.0069 | 0.000595 | 1.06 | 0.215 | 0.0259 | nan | nan | nan | 52150 | 1 | 1657 | 74 | 28 | 46 | 7 | 21 | 0.75 | 17.03 | 0 | 1557
1207600 | 60053065 | 4140 FM DUFERCO | 31"R | 2020-08-19 | VD02 | no | 17 | 0.94 | 0.63 | -0.31 | 18 | 12 | 4.965556 | 3.024101 | 0.9097692 | -0.1231672 | 0.75 | 53696 | 1861.55 | 0.433 | 0.182 | 0.957 | 0.0059 | 0.00128 | 1.07 | 0.219 | 0.0291 | nan | nan | nan | 52602.01 | 1 | 1646 | 43 | 24 | 19 | 7 | 17 | 0.69 | 5.74 | 0 | 1570
1207601 | 60052885 | H13 FM | 69"P | 2020-08-19 | VD02 | no | 27 | 0.7 | 0.61 | -0.09 | 20 | 22 | 3.4452 | 3.38094 | 0.6870296 | -0.1746468 | 0.71 | 55439 | 1831.077 | 0.38 | 0.855 | 0.334 | 0.0189 | 0.00158 | 5.05 | 0.254 | 0.0281 | nan | nan | nan | 53220 | 1 | 1636 | 76 | 34 | 42 | 7 | 27 | 0.56 | 8.83 | 0 | 1538
1207602 | 60053034 | 4340 | 52"P | 2020-08-19 | VD02 | no | 19 | 0.81 | 0.65 | -0.16 | 21 | 16 | 2.526138 | 2.802946 | 0.2834949 | -0.1492019 | 0.75 | 52979 | 1855.188 | 0.396 | 0.16 | 0.758 | 0.0138 | 0.0122 | 0.876 | 1.83 | 0.0295 | nan | nan | nan | 51877 | 1 | 1643 | 54 | 25 | 29 | 6 | 19 | 0.78 | 9.33 | 0 | 1562
1207603 | 60053091 | 4340 FM | 49"Q | 2020-08-19 | VD02 | no | 19 | 1.13 | 1.02 | -0.11 | 15 | 16 | 10.63404 | 2.768774 | 0.7750903 | -0.2011784 | 0.74 | 56848 | 1852.122 | 0.417 | 0.267 | 0.772 | 0.0148 | 0.000967 | 0.863 | 1.8 | 0.0324 | nan | nan | nan | 56560 | 1 | 1651 | 61 | 25 | 36 | 6 | 19 | 0.55 | 6.47 | 0 | 1562
1207604 | 60052998 | EN355B | 31"R | 2020-08-19 | VD03 | no | 21 | 0.8 | 1.04 | 0.24 | 19 | 16 | 5.795616 | 1.072506 | 0.2071868 | -0.2100305 | 0.81 | 53080 | 1890.123 | 0.0985 | 0.164 | 1.1 | 0.012 | 0.00658 | 0.288 | 0.4 | 0.0246 | nan | nan | nan | 53541 | 1 | 1685 | 56 | 27 | 29 | 6 | 21 | 0.81 | 6.25 | 4.8 | 1595
1207605 | 60052993 | EN355B | 31"R | 2020-08-19 | VD02 | no | 20 | 0.86 | 0.72 | -0.14 | 13 | 16 | 6.160546 | 2.712716 | 0.4454296 | -0.2147119 | 0 | 53499 | (null) | 0.118 | 0.152 | 1.12 | 0.0105 | 0.00655 | 0.202 | 0.331 | 0.0257 | nan | nan | nan | 53967 | 1 | 1685 | 52 | 26 | 26 | 6 | 20 | 0.61 | 3.58 | 3.61 | 1583
1207606 | 60053177 | LF6 | 69"P | 2020-08-19 | VD03 | no | 21 | 0.76 | 0.8 | 0.04 | 18 | 18 | 6.639404 | 2.36045 | 0.5698459 | -0.2101416 | 0.8 | 52353 | 1891.275 | 0.149 | 0.172 | 1.26 | 0.0116 | 0.0126 | 0.123 | 0.173 | 0.0246 | nan | nan | nan | 52670 | 1 | 1688 | 61 | 28 | 33 | 7 | 21 | 0.67 | 5.25 | 10.91 | 1574
1207607 | 60053103 | A105 | 39"R | 2020-08-19 | VD02 | no | 20 | 0.86 | 0.5 | -0.36 | 17 | 16 | 5.611036 | 2.873497 | 0.1083221 | -0.2076875 | 0.8 | 49801 | 1894.243 | 0.163 | 0.193 | 1.1 | 0.0107 | 0.00293 | 0.172 | 0.184 | 0.0271 | nan | nan | nan | 50342 | 1 | 1692 | 58 | 26 | 32 | 6 | 20 | 0.56 | 4.04 | 0 | 1587
1207608 | 60052897 | EN355B | 24"R | 2020-08-19 | VD02 | no | 20 | 0.81 | 0.83 | 0.02 | 14 | 16 | 3.431395 | 2.008852 | 0.1982484 | -0.2167728 | 0.81 | 54168 | 1891.499 | 0.122 | 0.182 | 1.11 | 0.011 | 0.00621 | 0.176 | 0.273 | 0.0314 | nan | nan | nan | 54722 | 1 | 1684 | 59 | 26 | 33 | 6 | 20 | 0.76 | 7.78 | 6.06 | 1594
1207609 | 60053143 | EN355B | 24"R | 2020-08-19 | VD02 | no | 20 | 0.77 | 0.57 | -0.2 | 15 | 16 | 4.431265 | 1.218563 | 0.2435634 | -0.2186747 | 0.81 | 54775 | 1890.506 | 0.12 | 0.164 | 1.11 | 0.0117 | 0.00649 | 0.212 | 0.312 | 0.0281 | nan | nan | nan | 55175 | 1 | 1684 | 53 | 27 | 26 | 7 | 20 | 0.6 | 5.51 | 5.02 | 1598
1207610 | 60053075 | 4140 FM DUFERCO | 49"Q | 2020-08-19 | VD02 | no | 21 | 0.8 | 0.5 | -0.3 | 16 | 16 | 1.686149 | 2.660167 | 0.191379 | -0.1864362 | 0.74 | 57637 | 1853.447 | 0.402 | 0.157 | 0.96 | 0.0075 | 0.00121 | 1.06 | 0.202 | 0.0202 | nan | nan | nan | 54399 | 1 | 1646 | 66 | 27 | 39 | 6 | 21 | 0.72 | 15.95 | 0 | 1562
1207611 | 60053080 | 4140 FM DUFERCO | 49"Q | 2020-08-19 | VD02 | no | 21 | 0 | 0.89 | 0.89 | 24 | 14 | 6.053914 | 2.8274 | 0.9155519 | -0.1727637 | 0.74 | 58464 | 1847.353 | 0.401 | 0.161 | 0.956 | 0.006 | 0.00277 | 1.07 | 0.215 | 0.0224 | nan | nan | nan | 57193.01 | 2 | 0 | 49 | 27 | 22 | 6 | 21 | 0.64 | 5.21 | 0 | 1560
1207612 | 60052988 | EN355B | 31"R | 2020-08-19 | VD02 | no | 18 | 0.82 | 0.59 | -0.23 | 12 | 14 | 3.148501 | 1.207209 | 0.1177034 | -0.2166626 | 0.8 | 53306 | 1884.298 | 0.115 | 0.189 | 1.1 | 0.0078 | 0.0056 | 0.163 | 0.27 | 0.0327 | nan | nan | nan | 53877 | 1 | 1672 | 48 | 25 | 23 | 7 | 18 | 0.76 | 5.69 | 5.79 | 1587
1207613 | 60052963 | LF2H | 20"R | 2020-08-20 | VD02 | no | 20 | 0.81 | 1.06 | 0.25 | 18 | 16 | 6.445509 | 1.987819 | 0.1475806 | -0.215701 | 0.82 | 60591 | 1905.353 | 0.0791 | 0.209 | 1.34 | 0.0091 | 0.00141 | 0.169 | 0.363 | 0.0291 | nan | nan | nan | 60670 | 1 | 1701 | 55 | 27 | 28 | 7 | 20 | 0.63 | 1.81 | 18.07 | 1602
1207614 | 60053085 | 4140 FM DUFERCO | 49"Q | 2020-08-20 | VD02 | no | 24 | 0.79 | 0.73 | -0.06 | 17 | 20 | 3.844393 | 3.45478 | 0.2391117 | -0.1514021 | 0.74 | 56078 | 1845.515 | 0.399 | 0.162 | 0.955 | 0.0058 | 0.00274 | 1.07 | 0.217 | 0.025 | nan | nan | nan | 54828.01 | 1 | 1644 | 58 | 31 | 27 | 7 | 24 | 0.56 | 6.68 | 0 | 1562
1207615 | 60053115 | 4140 | 31"R | 2020-08-20 | VD02 | no | 20 | 0.88 | 0.52 | -0.36 | 15 | 16 | 5.310617 | 2.935294 | 0.3373168 | -0.2135386 | 0.75 | 53770 | 1863.44 | 0.416 | 0.339 | 0.896 | 0.0075 | 0.00116 | 1.06 | 0.181 | 0.0343 | nan | nan | nan | 53765 | 1 | 1654 | 61 | 26 | 35 | 6 | 20 | 0.57 | 4.97 | 0 | 1570
1207616 | 60052754 | 1E0621 | 16"R | 2020-08-20 | VD04 | no | 38 | 0.8 | 0.79 | -0.01 | 15 | 17 | 3.270592 | 2.69884 | 0.3704185 | -0.2176403 | 0.8 | 53891 | 1895.727 | 0.224 | 0.164 | 0.843 | 0.0094 | 0.0186 | 0.18 | 0.173 | 0.0282 | nan | nan | nan | 53805.01 | 2 | 1691 | 123 | 51 | 72 | 13 | 38 | 0.64 | 15.16 | 2.44 | 1598
1207617 | 60053165 | A105 | 13"R | 2020-08-24 | VD02 | no | 16 | 5.38 | 1.4 | -3.98 | 16 | 10 | -0.09607932 | 20.73415 | -0.04224762 | -0.1642373 | 0.86 | 55498 | 1951.279 | 0.16 | 0.197 | 1.11 | 0.0087 | 0.00221 | 0.133 | 0.176 | 0.0319 | nan | nan | nan | 55488.01 | 1 | 1700 | 66 | 33 | 33 | 17 | 16 | 0.72 | 2.67 | 0 | 1597
1207618 | 60053188 | 1020 | 13"R | 2020-08-24 | VD02 | no | 21 | 1.01 | 0.96 | -0.05 | 14 | 10 | -0.09607932 | 20.73415 | -0.04224762 | -0.1642373 | 0.82 | 57830 | 1910.287 | 0.18 | 0.172 | 0.453 | 0.0101 | 0.0174 | 0.243 | 0.285 | 0.0237 | nan | nan | nan | 57561.01 | 1 | 1639 | 67 | 34 | 33 | 13 | 21 | 0.98 | 13.01 | 0 | 1605
1207619 | 60053193 | A105 | 20"R | 2020-08-24 | VD06 | no | 48 | 0.72 | 0.67 | -0.05 | 18 | 13 | -0.09607932 | 20.73415 | -0.04224762 | -0.1642373 | 0.82 | 57945 | 1907.149 | 0.164 | 0.176 | 1.1 | 0.0073 | 0.00331 | 0.181 | 0.375 | 0.0196 | nan | nan | nan | 55980 | 2 | 1716 | 137 | 60 | 77 | 12 | 48 | 0.75 | 29.07 | 0 | 1600
1207620 | 60052933 | EN355B | 24"R | 2020-08-24 | VD03 | no | 22 | 0.92 | 0.9 | -0.02 | 19 | 14 | -0.09607932 | 20.73415 | -0.04224762 | -0.1642373 | 0.82 | 54997 | 1904.435 | 0.103 | 0.153 | 1.11 | 0.0099 | 0.0062 | 0.22 | 0.384 | 0.0222 | nan | nan | nan | 54915 | 1 | 1703 | 60 | 29 | 31 | 7 | 22 | 0.71 | 5.43 | 2.74 | 1595
1207621 | 60052939 | EN355B | 24"R | 2020-08-24 | VD02 | no | 20 | 0.93 | 1 | 0.07 | 16 | 14 | -0.09607932 | 20.73415 | -0.04224762 | -0.1642373 | 0.81 | 54858 | 1894.629 | 0.12 | 0.19 | 1.1 | 0.0075 | 0.00537 | 0.188 | 0.338 | 0.0306 | nan | nan | nan | 54891 | 1 | 1649 | 47 | 27 | 20 | 7 | 20 | 0.71 | 4.28 | 4.26 | 1600
1207622 | 60053293 | A350/LF6M TRINITY | 31"R | 2020-08-24 | VD02 | no | 18 | 0.79 | 1 | 0.21 | 13 | 12 | -0.09607932 | 20.73415 | -0.04224762 | -0.1642373 | 0.8 | 51654 | 1894.454 | 0.162 | 0.201 | 1.32 | 0.0076 | 0.00163 | 0.115 | 0.0912 | 0.0303 | nan | nan | nan | 51261 | 1 | 1686 | 56 | 26 | 30 | 8 | 18 | 0.81 | 0.39 | 16.99 | 1596
1207623 | 60053246 | F22 SFC1-2 | 69"P | 2020-08-24 | VD03 | no | 18 | 0.97 | 1.18 | 0.21 | 17 | 14 | -0.09607932 | 20.73415 | -0.04224762 | -0.1642373 | 0.78 | 53179 | 1863.983 | 0.154 | 0.164 | 0.561 | 0.0094 | 0.00168 | 2.43 | 0.133 | 0.0301 | nan | nan | nan | 51932 | 1 | 1653 | 59 | 26 | 33 | 8 | 18 | 0.73 | 8.58 | 0 | 1577
1207624 | 60053223 | 4140 FM DUFERCO | 49"Q | 2020-08-24 | VD03 | no | 21 | 0.97 | 0.84 | -0.13 | 15 | 15 | 4.884172 | 3.326695 | 0.8700397 | 0.1217929 | 0.74 | 58013 | 1847.641 | 0.397 | 0.155 | 0.967 | 0.0075 | 0.00634 | 1.05 | 0.222 | 0.0236 | nan | nan | nan | 56416 | 1 | 1639 | 76 | 28 | 48 | 7 | 21 | 0.64 | 16.37 | 0 | 1555
1207625 | 60053381 | F70 | 69"P | 2020-08-24 | VD02 | no | 19 | 1.08 | 0.67 | -0.41 | 22 | 16 | 6.879982 | 3.264364 | 0.2542559 | -0.08905613 | 0.81 | 52990 | 1882.598 | 0.0471 | 0.202 | 1.3 | 0.0084 | 0.00304 | 0.161 | 0.92 | 0.026 | nan | nan | nan | 51133 | 1 | 1670 | 58 | 25 | 33 | 6 | 19 | 0.61 | 6.1 | 0 | 1585
1207626 | 60053387 | 4340 | 49"Q | 2020-08-24 | VD04 | no | 18 | 0.95 | 0.82 | -0.13 | 19 | 13 | 6.447358 | 2.455478 | 0.6286879 | -0.1580283 | 0.74 | 53388 | 1850.163 | 0.423 | 0.2 | 0.781 | 0.0101 | 0.0116 | 0.854 | 1.82 | 0.0195 | nan | nan | nan | 55483 | 1 | 1636 | 64 | 25 | 39 | 7 | 18 | 0.73 | 5.42 | 0 | 1553
1207627 | 60053097 | 4340 FM | 49"Q | 2020-08-24 | VD02 | no | 18 | 1.06 | 1.26 | 0.2 | 20 | 13 | 7.400241 | 3.16268 | 0.510179 | -0.07745247 | 0.74 | 58712 | 1847.11 | 0.408 | 0.246 | 0.769 | 0.0099 | 0.00135 | 0.871 | 1.81 | 0.0309 | nan | nan | nan | 56590 | 1 | 1634 | 59 | 26 | 33 | 8 | 18 | 0.72 | 8.02 | 0 | 1564
1207628 | 60052945 | EN355B | 24"R | 2020-08-25 | VD03 | no | 20 | 0.83 | 0.83 | 0 | 13 | 13 | 1.772056 | 2.285563 | 0.207885 | -0.1365274 | 0.81 | 55569 | 1891.444 | 0.12 | 0.15 | 1.1 | 0.0109 | 0.00559 | 0.199 | 0.223 | 0.0238 | nan | nan | nan | 55427 | 1 | 1685 | 52 | 26 | 26 | 6 | 20 | 0.45 | 12.28 | 4.12 | 1594
1207629 | 60052951 | EN355B | 24"R | 2020-08-25 | VD02 | no | 20 | 0.92 | 0.86 | -0.06 | 11 | 16 | 8.683044 | 2.683106 | 0.3931664 | -0.1648915 | 0.79 | 55212 | 1880.128 | 0.123 | 0.15 | 1.1 | 0.0143 | 0.00533 | 0.254 | 0.306 | 0.0246 | nan | nan | nan | 55159 | 1 | 1673 | 52 | 27 | 25 | 7 | 20 | 0.59 | 3.15 | 3.19 | 1584
1207630 | 60053298 | EN355B | 31"R | 2020-08-25 | VD02 | no | 20 | 0.9 | 0.61 | -0.29 | 17 | 16 | 6.1265 | 2.778912 | 0.4842685 | -0.1650639 | 0.81 | 54127 | 1897.196 | 0.116 | 0.162 | 1.1 | 0.0127 | 0.00607 | 0.175 | 0.384 | 0.0257 | nan | nan | nan | 53127 | 1 | 1690 | 52 | 27 | 25 | 7 | 20 | 0.72 | 4.7 | 4.93 | 1594
1207631 | 60053338 | EN355B | 24"R | 2020-08-25 | VD02 | no | 20 | 0.83 | 0.87 | 0.04 | 14 | 16 | 2.878317 | 2.139472 | 0.0942417 | -0.1652712 | 0.81 | 55674 | 1891.124 | 0.117 | 0.198 | 1.1 | 0.0116 | 0.00574 | 0.145 | 0.336 | 0.0246 | nan | nan | nan | 54626 | 1 | 1684 | 60 | 26 | 34 | 6 | 20 | 0.91 | 18.23 | 3.61 | 1592
1207632 | 60053466 | A707M3W T | 52"P | 2020-08-25 | VD02 | no | 34 | 0.91 | 0.75 | -0.16 | 18 | 1 | -2.235708 | 1.85957 | 1.246259 | 0.1689122 | 0.83 | 53543 | 1892.647 | 0.0336 | 0.0497 | 1.43 | 0.0067 | 0.0015 | 0.685 | 2.14 | 0.039 | nan | nan | nan | 50186 | 1 | 1717 | 87 | 47 | 40 | 13 | 34 | 1.07 | 46.67 | 0 | 1579
1207633 | 60053276 | A105 | 63"P | 2020-08-25 | VD02 | no | 23 | 0.74 | 0.52 | -0.22 | 15 | 18 | 3.025594 | 2.900405 | 0.9220099 | -0.026395 | 0.78 | 52206 | 1869.215 | 0.151 | 0.222 | 1.11 | 0.0109 | 0.00398 | 0.19 | 0.339 | 0.0336 | nan | nan | nan | 54229 | 1 | 1717 | 57 | 29 | 28 | 6 | 23 | 0.67 | 10.43 | 0 | 1576
1207634 | 60053344 | EN355B | 24"R | 2020-08-25 | VD02 | no | 19 | 0.9 | 0.61 | -0.29 | 15 | 15 | 5.174946 | 2.817272 | 0.2193465 | -0.1518969 | 0.8 | 55363 | 1882.791 | 0.122 | 0.148 | 1.11 | 0.0122 | 0.00511 | 0.188 | 0.223 | 0.027 | nan | nan | nan | 55877 | 1 | 1673 | 48 | 26 | 22 | 7 | 19 | 0.65 | 3.99 | 8.19 | 1586
1207635 | 60053203 | 4140 FM DUFERCO | 49"Q | 2020-08-25 | VD03 | no | 21 | 0.79 | 0.65 | -0.14 | 22 | 16 | 2.538159 | 2.358079 | 0.744612 | -0.144068 | 0.74 | 57605 | 1845.657 | 0.408 | 0.147 | 0.955 | 0.0078 | 0.00313 | 1.05 | 0.208 | 0.0266 | nan | nan | nan | 55927 | 1 | 1640 | 55 | 28 | 27 | 7 | 21 | 0.84 | 10.8 | 0 | 1552
1207636 | 60053208 | 4140 FM DUFERCO | 49"Q | 2020-08-25 | VD02 | no | 16 | 1.08 | 0.92 | -0.16 | 19 | 11 | 5.867894 | 2.924348 | 0.3407418 | -0.09511371 | 0.74 | 58197 | 1846.595 | 0.395 | 0.147 | 0.956 | 0.0079 | 0.00132 | 1.07 | 0.206 | 0.029 | nan | nan | nan | 56540 | 1 | 1627 | 47 | 23 | 24 | 7 | 16 | 0.69 | 7.42 | 0 | 1560
1207637 | 60053218 | 4140 FM DUFERCO | 49"Q | 2020-08-25 | VD02 | no | 19 | 0.95 | 0.91 | -0.04 | 17 | 15 | 3.976352 | 3.097658 | 0.9984652 | -0.009764652 | 0.74 | 57829 | 1847.528 | 0.402 | 0.152 | 0.954 | 0.0072 | 0.0026 | 1.07 | 0.202 | 0.0302 | nan | nan | nan | 56728.99 | 1 | 1635 | 51 | 26 | 25 | 7 | 19 | 0.67 | 7.17 | 0 | 1561
1207638 | 60053258 | 42CRMO4 LIEBHERR | 24"R | 2020-08-25 | VD02 | no | 20 | 0.83 | 1.13 | 0.3 | 20 | 17 | 4.874158 | 2.775147 | 0.08399021 | -0.1456488 | 0.75 | 56635 | 1861.309 | 0.405 | 0.23 | 0.862 | 0.0122 | 0.0014 | 0.97 | 0.24 | 0.0318 | nan | nan | nan | 55304 | 1 | 1651 | 52 | 26 | 26 | 6 | 20 | 0.72 | 7.64 | 0 | 1570
1207639 | 60053264 | 42CRMO4 LIEBHERR | 24"R | 2020-08-25 | VD02 | no | 19 | 1 | 0.8 | -0.2 | 12 | 16 | 7.814639 | 2.909193 | 0.3757747 | -0.1583971 | 0.74 | 53677 | 1857.522 | 0.413 | 0.21 | 0.865 | 0.0159 | 0.000828 | 0.974 | 0.232 | 0.0292 | nan | nan | nan | 54623 | 1 | 1644 | 48 | 25 | 23 | 6 | 19 | 0.54 | 3.79 | 0 | 1566
1207640 | 60053270 | 42CRMO4 LIEBHERR | 24"R | 2020-08-25 | VD02 | no | 21 | 0.85 | 0.81 | -0.04 | 12 | 18 | 4.926174 | 3.290211 | 0.2401688 | -0.126062 | 0.76 | 55069 | 1868.956 | 0.414 | 0.168 | 0.861 | 0.0117 | 0.00108 | 0.971 | 0.221 | 0.0266 | nan | nan | nan | 55309.99 | 1 | 1663 | 51 | 28 | 23 | 7 | 21 | 0.56 | 6.28 | 0 | 1573
1207641 | 60053314 | 42CRMO4 LIEBHERR | 24"R | 2020-08-25 | VD02 | no | 20 | 0.87 | 0.6 | -0.27 | 11 | 16 | 5.692688 | 2.697756 | 0.5910594 | -0.1593647 | 0.76 | 54761 | 1865.984 | 0.425 | 0.16 | 0.861 | 0.0108 | 0.00112 | 0.969 | 0.247 | 0.0244 | nan | nan | nan | 54972 | 1 | 1657 | 51 | 27 | 24 | 7 | 20 | 0.59 | 5.53 | 0 | 1571
1207642 | 60053109 | 4130 | 31"R | 2020-08-26 | VD02 | no | 20 | 0.84 | 0.56 | -0.28 | 11 | 15 | 4.80762 | 2.685879 | 0.1069887 | -0.161573 | 0.77 | 53751 | 1876.746 | 0.321 | 0.297 | 0.553 | 0.0064 | 0.00101 | 1.05 | 0.223 | 0.0239 | nan | nan | nan | 52870 | 1 | 1668 | 51 | 26 | 25 | 6 | 20 | 0.61 | 6.1 | 0 | 1586
1207643 | 60053282 | 4130 | 52"P | 2020-08-26 | VD03 | no | 20 | 0.91 | 0.53 | -0.38 | 24 | 16 | 5.650092 | 2.829768 | 0.6578707 | -0.1476872 | 0.76 | 53575 | 1862.931 | 0.317 | 0.261 | 0.559 | 0.0062 | 0.00192 | 1.04 | 0.251 | 0.0247 | nan | nan | nan | 50567.01 | 1 | 1653 | 56 | 26 | 30 | 6 | 20 | 0.62 | 5.1 | 0 | 1570
1207644 | 60053308 | EN355B | 31"R | 2020-08-26 | VD03 | no | 19 | 0.95 | 0.56 | -0.39 | 14 | 16 | 5.861563 | 3.199021 | 0.1439279 | -0.1552211 | 0.81 | 54231 | 1891.093 | 0.11 | 0.204 | 1.12 | 0.0109 | 0.00482 | 0.234 | 0.348 | 0.0247 | nan | nan | nan | 53660 | 1 | 1682 | 62 | 26 | 36 | 7 | 19 | 0.55 | 7.52 | 0.98 | 1591
1207645 | 60053303 | EN355B | 31"R | 2020-08-26 | VD02 | no | 20 | 0.82 | 0.84 | 0.02 | 13 | 12 | -0.168169 | 2.003675 | 0.05235862 | -0.154024 | 0.8 | 52064 | 1888.325 | 0.12 | 0.192 | 1.11 | 0.0094 | 0.00579 | 0.177 | 0.24 | 0.0282 | nan | nan | nan | 52439.99 | 1 | 1683 | 52 | 26 | 26 | 6 | 20 | 0.82 | 14.57 | 1.04 | 1595
1207646 | 60053228 | A350/LF6M TRINITY | 24"R | 2020-08-26 | VD02 | no | 15 | 0.89 | 1.38 | 0.49 | 18 | 8 | 9.74843 | 2.325106 | 0.2315111 | -0.1591246 | 0.79 | 54468 | 1879.661 | 0.167 | 0.167 | 1.35 | 0.0095 | 0.00184 | 0.122 | 0.163 | 0.0229 | nan | nan | nan | 54660 | 1 | 1661 | 55 | 22 | 33 | 7 | 15 | 0.98 | 1.98 | 11.85 | 1582
1207647 | 60053367 | 410S | 49"Q | 2020-08-26 | VD05 | si | 5 | 1.12 | 1.12 | 0 | 16 | 0 | 16.64196 | 2.076674 | 1.0452 | 0.2031618 | 0.8 | 49380 | 1840.958 | 0.113 | 0.311 | 0.634 | 0.025 | 0.00124 | 11.52 | 0.401 | 0.0141 | nan | nan | nan | 51881 | 1 | 1642 | 129 | 60 | 69 | 55 | 5 | 1.4 | 7.08 | 46.45 | 1556
1207648 | 60053288 | 4140 | 52"P | 2020-08-26 | VD02 | no | 17 | 0.9 | 0.62 | -0.28 | 18 | 14 | 5.715803 | 2.803939 | 0.1908914 | -0.1130703 | 0.73 | 55129 | 1848.214 | 0.427 | 0.274 | 0.875 | 0.0094 | 0.00176 | 1 | 0.14 | 0.0286 | nan | nan | nan | 53676 | 1 | 1633 | 56 | 24 | 32 | 7 | 17 | 0.68 | 8.81 | 0 | 1563
1207649 | 60053320 | 42CRMO4 LIEBHERR | 24"R | 2020-08-26 | VD02 | no | 19 | 0.94 | 0.52 | -0.42 | 15 | 15 | 5.408043 | 2.477738 | 0.1427318 | -0.1367892 | 0.74 | 56096 | 1856.259 | 0.416 | 0.181 | 0.864 | 0.0125 | 0.00143 | 0.951 | 0.158 | 0.0283 | nan | nan | nan | 55647 | 1 | 1644 | 48 | 26 | 22 | 7 | 19 | 0.61 | 5.92 | 0 | 1580
1207650 | 60053326 | 42CRMO4 LIEBHERR | 24"R | 2020-08-26 | VD02 | no | 0 | 0 | 0.61 | 0.61 | 21 | 0 | 0 | 0 | 0 | 0 | 0 | 53364 | (null) | 0.426 | 0.207 | 0.867 | 0.0137 | 0.00354 | 0.954 | 0.16 | 0.0259 | nan | nan | nan | nan | 1 | 1644 | 15 | 0 | 15 | 0 | 0 | 0.61 | 7.2 | 0 | 1565
1207651 | 60053332 | 42CRMO4 LIEBHERR | 24"R | 2020-08-26 | VD03 | no | 19 | 1 | 0.63 | -0.37 | 23 | 14 | 5.901878 | 3.24225 | 0.5287057 | -0.02296007 | 0.74 | 55516 | 1855.665 | 0.416 | 0.185 | 0.866 | 0.0108 | 0.00132 | 0.985 | 0.151 | 0.0278 | nan | nan | nan | 53932 | 1 | 1647 | 55 | 26 | 29 | 7 | 19 | 0.6 | 5.05 | 0 | 1563
1207652 | 60053483 | CRMOV | 31"R | 2020-08-26 | VD04 | no | 34 | 1.11 | 1.08 | -0.03 | 14 | 15 | 6.648952 | 2.742646 | 0.1277109 | -0.1566052 | 0.79 | 53925 | 1879.582 | 0.172 | 0.25 | 0.635 | 0.008 | 0.0117 | 1.06 | 0.19 | 0.0101 | nan | nan | nan | 53572 | 2 | 1660 | 120 | 46 | 74 | 12 | 34 | 0.61 | 16.28 | 0 | 1585
1207653 | 60053506 | F70 | 69"P | 2020-08-26 | VD02 | no | 20 | 0.9 | 1.15 | 0.25 | 15 | 5 | 0.03339202 | 1.583636 | 0.08402697 | -0.161817 | 0.81 | 52475 | 1886.953 | 0.0512 | 0.205 | 1.32 | 0.0081 | 0.000943 | 0.142 | 0.957 | 0.021 | nan | nan | nan | 50774 | 1 | 1682 | 59 | 26 | 33 | 6 | 20 | 0.76 | 16.49 | 0 | 1586
1207654 | 60053500 | F70-1 | 69"P | 2020-08-27 | VD04 | no | 20 | 0.86 | 0.93 | 0.07 | 15 | 16 | 5.381189 | 2.43702 | 0.3646218 | -0.1554309 | 0.82 | 52773 | 1897.397 | 0.0724 | 0.202 | 1.31 | 0.0061 | 0.00146 | 0.121 | 0.917 | 0.0296 | nan | nan | nan | 51005 | 1 | 1690 | 76 | 26 | 50 | 6 | 20 | 0.66 | 10.21 | 0 | 1573
1207655 | 60053234 | A105 | 52"P | 2020-08-27 | VD02 | no | 19 | 0.9 | 1.19 | 0.29 | 20 | 14 | 6.586215 | 2.73292 | 0.4892974 | -0.1464352 | 0.79 | 52817 | 1881.93 | 0.161 | 0.17 | 1.1 | 0.0096 | 0.00108 | 0.158 | 0.204 | 0.0238 | nan | nan | nan | 52824 | 1 | 1671 | 60 | 25 | 35 | 6 | 19 | 0.72 | 11.46 | 0 | 1583
1207656 | 60053350 | EN355B | 24"R | 2020-08-27 | VD02 | no | 18 | 0.9 | 0.91 | 0.01 | 15 | 2 | -1.070359 | 1.786818 | 0.1016245 | -0.1338982 | 0.8 | 53545 | 1885.221 | 0.117 | 0.167 | 1.12 | 0.0091 | 0.00573 | 0.194 | 0.275 | 0.0298 | nan | nan | nan | 54092 | 1 | 1676 | 50 | 24 | 26 | 6 | 18 | 0.84 | 14.98 | 1.55 | 1593
1207657 | 60053356 | EN355B | 24"R | 2020-08-27 | VD02 | no | 17 | 1.03 | 0.56 | -0.47 | 18 | 12 | 5.827009 | 2.820436 | 0.3642169 | -0.1573216 | 0.8 | 55445 | 1885.286 | 0.122 | 0.155 | 1.11 | 0.0126 | 0.00505 | 0.2 | 0.282 | 0.025 | nan | nan | nan | 55332 | 1 | 1671 | 44 | 24 | 20 | 7 | 17 | 0.64 | 3.86 | 4.13 | 1597
1207658 | 60053440 | 1020 MOD | 20"R | 2020-08-27 | VD02 | no | 15 | 1.28 | 1.18 | -0.1 | 15 | 10 | 9.157896 | 2.392173 | 1.368272 | -0.1331074 | 0.8 | 57919 | 1889.432 | 0.189 | 0.148 | 0.495 | 0.0061 | 0.0118 | 0.0875 | 0.198 | 0.0219 | nan | nan | nan | 57482 | 1 | 1672 | 45 | 23 | 22 | 8 | 15 | 0.84 | 4.68 | 0 | 1595
1207659 | 60053435 | 1E0621 | 20"R | 2020-08-27 | VD03 | no | 15 | 1.1 | 1.16 | 0.06 | 18 | 10 | 6.741163 | 2.312108 | 0.1368717 | -0.1568747 | 0.79 | 57258 | 1885.569 | 0.218 | 0.161 | 0.855 | 0.0102 | 0.0226 | 0.121 | 0.148 | 0.0285 | nan | nan | nan | 56801 | 1 | 1666 | 59 | 22 | 37 | 7 | 15 | 0.72 | 6.9 | 0 | 1588
1207660 | 60053477 | EN355B | 24"R | 2020-08-27 | VD02 | no | 18 | 0.97 | 0.99 | 0.02 | 15 | 15 | 6.354689 | 2.530312 | 0.08847648 | -0.1647832 | 0.8 | 54862 | 1887.86 | 0.119 | 0.194 | 1.11 | 0.0109 | 0.00644 | 0.142 | 0.258 | 0.0277 | nan | nan | nan | 54693 | 1 | 1675 | 49 | 24 | 25 | 6 | 18 | 0.64 | 3.36 | 6.18 | 1598
1207661 | 60053471 | LF2L | 16"R | 2020-08-27 | VD02 | no | 24 | 0.74 | 0.72 | -0.02 | 19 | 20 | 4.853747 | 1.895481 | 0.09920154 | -0.1706718 | 0.82 | 56064 | 1903.669 | 0.107 | 0.217 | 1.3 | 0.0102 | 0.0015 | 0.204 | 0.367 | 0.0229 | nan | nan | nan | 53804 | 1 | 1710 | 52 | 31 | 21 | 7 | 24 | 0.61 | 2.02 | 15.54 | 1606
1207662 | 60053518 | CRMOV | 16"R | 2020-08-27 | VD02 | no | 16 | 0.68 | 1.03 | 0.35 | 12 | 12 | 6.859246 | 3.03321 | 0.6641495 | -0.151042 | 0.81 | 55644 | 1895.155 | 0.162 | 0.212 | 0.629 | 0.0075 | 0.0114 | 1.05 | 0.213 | 0.008 | nan | nan | nan | 53992 | 1 | 1677 | 46 | 22 | 24 | 6 | 16 | 0.5 | 4.09 | 2.09 | 1597
1207663 | 60053512 | 4340 | 49"Q | 2020-08-27 | VD02 | no | 20 | 0.87 | 1.01 | 0.14 | 15 | 15 | 3.942215 | 2.151664 | 0.392712 | -0.1679698 | 0.74 | 57747 | 1847.266 | 0.397 | 0.186 | 0.764 | 0.0079 | 0.0132 | 0.904 | 1.82 | 0.0216 | nan | nan | nan | 57311 | 1 | 1636 | 61 | 27 | 34 | 7 | 20 | 0.75 | 11.85 | 0 | 1561
1207664 | 60053430 | 8620H | 13"R | 2020-08-27 | VD02 | no | 15 | 1.02 | 1.06 | 0.04 | 17 | 9 | 5.763304 | 0.9825684 | 0.06729344 | -0.1668589 | 0.8 | 57095 | 1891.406 | 0.23 | 0.287 | 0.89 | 0.0156 | 0.00139 | 0.569 | 0.511 | 0.026 | nan | nan | nan | 56967 | 1 | 1674 | 44 | 22 | 22 | 7 | 15 | 0.83 | 6.29 | 0 | 1600
1207665 | 60053524 | 4130 | 31"R | 2020-09-06 | VD03 | no | 32 | 1.55 | 0.67 | -0.88 | 17 | 6 | 17.74744 | 1.700687 | 1.861911 | 0.8694195 | 0.76 | 49540 | 1869.695 | 0.323 | 0.277 | 0.545 | 0.0047 | 0.00139 | 1.04 | 0.225 | 0.0202 | nan | nan | nan | 48435 | 2 | 1674 | 134 | 52 | 82 | 20 | 32 | 0.93 | 3.64 | 0 | 1576
1207666 | 60053198 | 4140 FM DUFERCO | 31"R | 2020-09-07 | VD03 | no | 19 | 1.24 | 0.51 | -0.73 | 19 | 11 | 17.37311 | 2.02978 | 0.709326 | 0.2951533 | 0.76 | 52623 | 1870.719 | 0.408 | 0.157 | 0.951 | 0.007 | 0.00109 | 1.05 | 0.213 | 0.025 | nan | nan | nan | 51477.01 | 1 | 1664 | 62 | 28 | 34 | 9 | 19 | 0.73 | 2.33 | 0 | 1564
1207667 | 60053709 | 4130 | 13"R | 2020-09-07 | VD04 | no | 42 | 1.02 | 0.5 | -0.52 | 13 | 13 | 20.85857 | 1.573003 | 1.148952 | 0.05058285 | 0.78 | 59501 | 1889.284 | 0.322 | 0.287 | 0.555 | 0.006 | 0.00209 | 1.06 | 0.211 | 0.02 | nan | nan | nan | 59134 | 2 | 1696 | 114 | 59 | 55 | 17 | 42 | 0.58 | 6.53 | 0 | 1591
1207668 | 60053530 | 4340 BS | 69"P | 2020-09-07 | VD05 | no | 40 | 0.7 | 0.5 | -0.2 | 20 | 6 | 11.85159 | 1.708545 | 3.053054 | 0.5096793 | 0.74 | 51901 | 1846.562 | 0.415 | 0.188 | 0.713 | 0.0068 | 0.00316 | 0.86 | 1.93 | 0.0179 | nan | nan | nan | 51650 | 2 | 1656 | 129 | 55 | 74 | 15 | 40 | 0.8 | 14.46 | 0 | 1548
1207669 | 60053536 | 4340 BS | 69"P | 2020-09-07 | VD02 | no | 20 | 0.83 | 0.5 | -0.33 | 18 | 15 | 5.066377 | 1.816451 | 0.3476275 | -0.08627649 | 0.73 | 50383 | 1838.845 | 0.412 | 0.164 | 0.705 | 0.0071 | 0.00108 | 0.871 | 1.91 | 0.0227 | nan | nan | nan | 50364.99 | 1 | 1630 | 49 | 28 | 21 | 8 | 20 | 0.6 | 5.31 | 0 | 1556
1207670 | 60053604 | 4340 | 69"P | 2020-09-07 | VD02 | no | 22 | 0.93 | 0.5 | -0.43 | 18 | 19 | 3.975863 | 1.807401 | 2.931709 | 0.81256 | 0.73 | 53825 | 1842.427 | 0.418 | 0.164 | 0.755 | 0.0112 | 0.0134 | 0.886 | 1.86 | 0.0245 | nan | nan | nan | 51933 | 1 | 1638 | 47 | 30 | 17 | 8 | 22 | 0.59 | 3.18 | 0 | 1555
1207671 | 60052921 | 4140 | 49"Q | 2020-09-07 | VD02 | no | 17 | 1.23 | 0.78 | -0.45 | 20 | 14 | 13.46393 | 1.803074 | 0.4205744 | -0.1477557 | 0.73 | 57703 | 1848.937 | 0.167 | 0.278 | 0.855 | 0.0117 | 0.00117 | 1.09 | 0.168 | 0.0246 | nan | nan | nan | 57760 | 1 | 1635 | 57 | 25 | 32 | 8 | 17 | 0.58 | 5.05 | 0 | 1561
1207672 | 60053213 | 4140 FM DUFERCO | 49"Q | 2020-09-07 | VD02 | no | 18 | 1.38 | 0.63 | -0.75 | 18 | 16 | 8.079072 | 2.003023 | 0.5086681 | -0.07803087 | 0.73 | 57931 | 1841.828 | 0.404 | 0.157 | 0.953 | 0.006 | 0.00142 | 1.08 | 0.209 | 0.0216 | nan | nan | nan | 56202 | 1 | 1627 | 41 | 26 | 15 | 8 | 18 | 0.5 | 1.75 | 0 | 1553
1207673 | 60053592 | 4140 MOD FM | 49"Q | 2020-09-07 | VD03 | no | 18 | 1.56 | 0.9 | -0.66 | 17 | 10 | 11.59778 | 2.039555 | 0.5312515 | 0.2472293 | 0.74 | 58192 | 1852.377 | 0.403 | 0.17 | 1.02 | 0.0099 | 0.0244 | 1.1 | 0.227 | 0.0193 | nan | nan | nan | 57724 | 1 | 1637 | 49 | 25 | 24 | 7 | 18 | 0.52 | 1.4 | 0 | 1559
1207674 | 60053743 | 4140 | 16"R | 2020-09-07 | VD01 | no | 17 | 1.37 | 0.89 | -0.48 | 16 | 14 | 13.29684 | 1.723782 | 0.7183836 | -0.1533083 | 0.76 | 54103 | 1872.868 | 0.413 | 0.293 | 0.857 | 0.0105 | 0.00223 | 1.05 | 0.238 | 0.0221 | nan | nan | nan | 53894 | 1 | 1658 | 39 | 24 | 15 | 7 | 17 | 0.53 | 1.52 | 0 | 1579
1207675 | 60053568 | A105 | 16"R | 2020-09-07 | VD02 | no | 17 | 1.33 | 1.1 | -0.23 | 17 | 15 | 13.87742 | 1.704701 | 0.2000122 | -0.1616451 | 0.81 | 54100 | 1900.877 | 0.168 | 0.2 | 1.13 | 0.01 | 0.00122 | 0.12 | 0.161 | 0.0252 | nan | nan | nan | 54366 | 1 | 1687 | 43 | 24 | 19 | 7 | 17 | 0.52 | 1.69 | 0 | 1599
1207676 | 60053737 | A105 | 13"R | 2020-09-07 | VD02 | no | 17 | 1.37 | 0.83 | -0.54 | 16 | 14 | 13.93363 | 1.54766 | 0.2013394 | -0.1599912 | 0.81 | 54834 | 1901.778 | 0.161 | 0.188 | 1.11 | 0.0097 | 0.00279 | 0.129 | 0.214 | 0.0278 | nan | nan | nan | 55083 | 1 | 1688 | 47 | 25 | 22 | 8 | 17 | 0.55 | 1.56 | 0 | 1601
1207677 | 60053621 | EN355B | 24"R | 2020-09-08 | VD03 | no | 17 | 1.21 | 0.71 | -0.5 | 22 | 14 | 11.22626 | 1.373554 | 0.2891438 | -0.1656643 | 0.8 | 54915 | 1884.32 | 0.0975 | 0.173 | 1.1 | 0.0092 | 0.00618 | 0.217 | 0.455 | 0.0188 | nan | nan | nan | 55211 | 1 | 1672 | 59 | 25 | 34 | 8 | 17 | 0.56 | 1.97 | 0.99 | 1576
1207678 | 60053627 | EN355B | 24"R | 2020-09-08 | VD02 | no | 20 | 1.17 | 0.97 | -0.2 | 15 | 18 | 13.04992 | 1.559326 | 0.1490856 | -0.1695585 | 0.82 | 54975 | 1904.953 | 0.106 | 0.151 | 1.1 | 0.0104 | 0.00512 | 0.198 | 0.389 | 0.0309 | nan | nan | nan | 55304 | 1 | 1672 | 61 | 27 | 34 | 7 | 20 | 0.49 | 1.22 | 1.35 | 1596
1207679 | 60053633 | EN355B | 24"R | 2020-09-08 | VD02 | no | 17 | 1.29 | 0.9 | -0.39 | 13 | 11 | 9.004863 | 8.469795 | 0.121754 | -0.1550938 | 0.81 | 54745 | 1892.046 | 0.122 | 0.175 | 1.11 | 0.0087 | 0.0061 | 0.137 | 0.324 | 0.0294 | nan | nan | nan | 55088 | 1 | 1683 | 53 | 26 | 27 | 9 | 17 | 0.52 | 1.19 | 3.74 | 1591
1207680 | 60053563 | A105 | 24"R | 2020-09-08 | VD02 | no | 20 | 1.2 | 0.99 | -0.21 | 15 | 17 | 12.53675 | 1.573561 | 0.3472061 | -0.1676233 | 0.81 | 54817 | 1894.88 | 0.161 | 0.162 | 1.1 | 0.01 | 0.00158 | 0.17 | 0.28 | 0.024 | nan | nan | nan | 55175 | 1 | 1688 | 49 | 27 | 22 | 7 | 20 | 0.46 | 1.14 | 0 | 1588
1207681 | 60053553 | A105 | 49"Q | 2020-09-08 | VD02 | no | 16 | 1.24 | 0.62 | -0.62 | 23 | 13 | 9.904622 | 1.332852 | 0.08212696 | -0.1649085 | 0.79 | 57295 | 1874.945 | 0.164 | 0.172 | 1.1 | 0.0125 | 0.00115 | 0.174 | 0.26 | 0.0293 | nan | nan | nan | 57651.99 | 1 | 1659 | 47 | 24 | 23 | 8 | 16 | 0.56 | 3.46 | 0 | 1583
1207682 | 60053542 | 1080 | 39"R | 2020-09-08 | VD02 | no | 21 | 0.82 | 0.5 | -0.32 | 12 | 18 | 4.746225 | 1.379248 | 0.4636383 | -0.1654846 | 0.69 | 51068 | 1837.316 | 0.777 | 0.176 | 0.776 | 0.0166 | 0.0117 | 0.197 | 0.156 | 0.0226 | nan | nan | nan | 51003.01 | 1 | 1629 | 52 | 28 | 24 | 7 | 21 | 0.52 | 3.28 | 0 | 1545
1207683 | 60053771 | 1080 | 24"R | 2020-09-08 | VD02 | no | 20 | 0.89 | 0.58 | -0.31 | 14 | 18 | 8.690398 | 1.365251 | 1.132763 | -0.1606354 | 0.69 | 54248 | 1842.44 | 0.779 | 0.172 | 0.758 | 0.0145 | 0.00927 | 0.171 | 0.134 | 0.0175 | nan | nan | nan | 54407 | 1 | 1633 | 50 | 27 | 23 | 7 | 20 | 0.61 | 3.9 | 0 | 1551
1207684 | 60053836 | 8630M | 69"P | 2020-09-08 | VD02 | no | 17 | 1.2 | 0.88 | -0.32 | 18 | 15 | 9.800368 | 1.504354 | 0.1679929 | -0.162149 | 0.75 | 58083 | 1853.251 | 0.323 | 0.315 | 0.939 | 0.008 | 0.000469 | 0.977 | 0.873 | 0.0257 | nan | nan | nan | 56240.01 | 1 | 1638 | 54 | 25 | 29 | 8 | 17 | 0.53 | 5.34 | 0 | 1565
1207685 | 60053720 | 42CRMO4 LIEBHERR | 20"R | 2020-09-08 | VD02 | no | 19 | 1.16 | 1.05 | -0.11 | 18 | 17 | 6.63859 | 1.789748 | 0.3245095 | -0.1103305 | 0.75 | 58307 | 1857.939 | 0.414 | 0.178 | 0.887 | 0.011 | 0.000493 | 0.967 | 0.15 | 0.0278 | nan | nan | nan | 57676.01 | 1 | 1649 | 47 | 27 | 20 | 8 | 19 | 0.44 | 2.96 | 0 | 1574
1207686 | 60053586 | 4130 FM | 49"Q | 2020-09-08 | VD02 | no | 18 | 0.59 | 0.64 | 0.05 | 18 | 15 | 8.454482 | 1.672818 | 0.6347274 | -0.1672236 | 0.76 | 58183 | 1862.857 | 0.322 | 0.286 | 0.585 | 0.0057 | 0.000945 | 1.09 | 0.223 | 0.0248 | nan | nan | nan | 57625 | 1 | 1649 | 48 | 25 | 23 | 7 | 18 | 0.45 | 1.83 | 0 | 1567
1207687 | 60053693 | H13 FM | 49"Q | 2020-09-08 | VD03 | no | 24 | 1.28 | 0.5 | -0.78 | 15 | 22 | 4.557601 | 1.785661 | 2.169698 | 1.121313 | 0.72 | 58311 | 1843.332 | 0.379 | 0.814 | 0.357 | 0.029 | 0.00111 | 5.12 | 0.221 | 0.0263 | nan | nan | nan | 54455 | 1 | 1635 | 78 | 38 | 40 | 14 | 24 | 0.45 | 2.25 | 0 | 1532
1207688 | 60053726 | 42CRMO4 LIEBHERR | 24"R | 2020-09-08 | VD03 | no | 18 | 1.47 | 0.5 | -0.97 | 16 | 15 | 7.802608 | 1.799499 | 0.2168376 | -0.1631863 | 0.75 | 56752 | 1863.045 | 0.419 | 0.201 | 0.862 | 0.0152 | 0.00126 | 0.953 | 0.128 | 0.0231 | nan | nan | nan | 55396 | 1 | 1649 | 56 | 25 | 31 | 7 | 18 | 0.39 | 1.89 | 0 | 1564
1207689 | 60053580 | 4140 | 69"P | 2020-09-08 | VD01 | no | 18 | 1.26 | 0.68 | -0.58 | 16 | 16 | 7.185172 | 1.40256 | 0.23839 | -0.168907 | 0.73 | 53650 | 1842.431 | 0.419 | 0.298 | 0.858 | 0.0097 | 0.000389 | 1.06 | 0.205 | 0.0271 | nan | nan | nan | 52401 | 1 | 1631 | 46 | 26 | 20 | 8 | 18 | 0.44 | 1.07 | 0 | 1549
1207690 | 60053789 | 4140 | 69"P | 2020-09-09 | VD03 | no | 18 | 1.21 | 0.5 | -0.71 | 17 | 15 | 7.598226 | 1.493651 | 0.2643331 | -0.1683642 | 0.74 | 54046 | 1853.039 | 0.412 | 0.279 | 0.887 | 0.0072 | 0.000619 | 1.06 | 0.17 | 0.0238 | nan | nan | nan | 52324 | 1 | 1639 | 55 | 25 | 30 | 7 | 18 | 0.43 | 2.94 | 0 | 1555
1207691 | 60053639 | EN355B | 24"R | 2020-09-09 | VD03 | no | 21 | 1.06 | 0.78 | -0.28 | 15 | 17 | 7.970043 | 1.490232 | 0.06868059 | -0.1705178 | 0.81 | 55397 | 1895.354 | 0.126 | 0.167 | 1.17 | 0.01 | 0.00521 | 0.155 | 0.185 | 0.0219 | nan | nan | nan | 55821 | 1 | 1691 | 58 | 28 | 30 | 7 | 21 | 0.46 | 1.81 | 4.31 | 1598
1207692 | 60053645 | EN355B | 24"R | 2020-09-09 | VD03 | no | 19 | 1.23 | 0.74 | -0.49 | 15 | 14 | 8.281381 | 1.756472 | 0.5592366 | -0.163992 | 0.8 | 55585 | 1886.295 | 0.117 | 0.165 | 1.11 | 0.0087 | 0.00673 | 0.153 | 0.368 | 0.0251 | nan | nan | nan | 56009 | 1 | 1603 | 63 | 26 | 37 | 7 | 19 | 0.43 | 1.23 | 4.07 | 1579
1207693 | 60053651 | EN355B | 24"R | 2020-09-09 | VD02 | no | 20 | 1.05 | 0.78 | -0.27 | 15 | 18 | 9.101342 | 1.424157 | 0.4105505 | -0.1676916 | 0.81 | 54556 | 1897.034 | 0.121 | 0.172 | 1.12 | 0.0102 | 0.00559 | 0.186 | 0.331 | 0.0232 | nan | nan | nan | 54666 | 1 | 1691 | 56 | 28 | 28 | 8 | 20 | 0.5 | 1.72 | 2.98 | 1593
1207694 | 60053657 | EN355B | 24"R | 2020-09-09 | VD02 | no | 20 | 1.01 | 0.82 | -0.19 | 14 | 17 | 7.773996 | 1.395658 | 0.1107571 | -0.1699933 | 0.8 | 54820 | 1888.327 | 0.116 | 0.169 | 1.1 | 0.01 | 0.00481 | 0.137 | 0.329 | 0.0261 | nan | nan | nan | 54922 | 1 | 1680 | 52 | 27 | 25 | 7 | 20 | 0.57 | 3.68 | 3.13 | 1589
1207695 | 60053558 | 1E0621 | 16"R | 2020-09-09 | VD02 | no | 17 | 1.17 | 0.82 | -0.35 | 17 | 15 | 8.141628 | 1.425469 | 0.07357202 | -0.1691806 | 0.79 | 53199 | 1890.864 | 0.212 | 0.165 | 0.801 | 0.0111 | 0.0176 | 0.131 | 0.207 | 0.0265 | nan | nan | nan | 53288 | 1 | 1678 | 49 | 25 | 24 | 8 | 17 | 0.49 | 2.2 | 0 | 1594
1207696 | 60053777 | 1045 | 52"P | 2020-09-09 | VD02 | no | 22 | 0.83 | 0.82 | -0.01 | 18 | 20 | 5.852845 | 1.514202 | 0.6247921 | -0.1633737 | 0.73 | 52761 | 1845.009 | 0.472 | 0.192 | 0.662 | 0.0115 | 0.000642 | 0.148 | 0.202 | 0.0307 | nan | nan | nan | 53079 | 1 | 1678 | 52 | 30 | 22 | 8 | 22 | 0.45 | 2.34 | 0 | 1556
1207697 | 60053615 | A105 | 31"R | 2020-09-09 | VD02 | no | 20 | 0.79 | 0.79 | 0 | 15 | 18 | 5.015904 | 1.385565 | 0.04186501 | -0.1653504 | 0.79 | 48014 | 1883.73 | 0.169 | 0.193 | 1.14 | 0.0127 | 0.00174 | 0.135 | 0.229 | 0.027 | nan | nan | nan | 48498 | 1 | 1676 | 46 | 27 | 19 | 7 | 20 | 0.47 | 3.32 | 0 | 1592
1207698 | 60053805 | 4130 FM | 31"R | 2020-09-09 | VD02 | no | 15 | 1.38 | 0.94 | -0.44 | 14 | 12 | 8.627592 | 1.470675 | 0.2266816 | -0.1664261 | 0.76 | 54347 | 1868.643 | 0.323 | 0.294 | 0.582 | 0.006 | 0.00194 | 1.07 | 0.247 | 0.0272 | nan | nan | nan | 53054 | 1 | 1676 | 44 | 22 | 22 | 7 | 15 | 0.57 | 2.84 | 0 | 1573
1207699 | 60053759 | 4340 | 31"R | 2020-09-09 | VD02 | no | 19 | 1.1 | 0.59 | -0.51 | 15 | 15 | 6.97075 | 1.592636 | 0.5420212 | -0.1475924 | 0.75 | 52310 | 1854.534 | 0.419 | 0.161 | 0.787 | 0.0102 | 0.0126 | 0.873 | 1.82 | 0.0182 | nan | nan | nan | 52101 | 1 | 1642 | 47 | 26 | 21 | 7 | 19 | 0.49 | 2.52 | 0 | 1564
1207700 | 60053171 | 4340 | 49"Q | 2020-09-09 | VD02 | no | 21 | 1.06 | 0.63 | -0.43 | 18 | 20 | 4.23984 | 1.41543 | 0.2759596 | -0.1679563 | 0.74 | 57994 | 1840.942 | 0.412 | 0.177 | 0.794 | 0.0089 | 0.0136 | 0.866 | 1.82 | 0.0224 | nan | nan | nan | 56945 | 1 | 1634 | 52 | 29 | 23 | 8 | 21 | 0.49 | 2.93 | 0 | 1550
1207701 | 60053669 | EN355B | 24"R | 2020-09-09 | VD02 | no | 15 | 1.39 | 0.63 | -0.76 | 20 | 11 | 4.680312 | 8.139209 | -0.002656442 | -0.1600318 | 0.81 | 54236 | 1891.795 | 0.122 | 0.174 | 1.11 | 0.0157 | 0.00516 | 0.198 | 0.274 | 0.0289 | 1.11594 | nan | nan | 52517 | 1 | 1673 | 59 | 23 | 36 | 8 | 15 | 0.5 | 1.68 | 2.18 | 1594
1207702 | 60053799 | A350 LF3 | 49"Q | 2020-09-09 | VD02 | no | 20 | 1.12 | 0.73 | -0.39 | 19 | 17 | 7.248395 | 1.564687 | 0.071048 | -0.1704174 | 0.79 | 57833 | 1868.814 | 0.0839 | 0.198 | 0.85 | 0.0112 | 0.000984 | 0.185 | 3.39 | 0.0262 | nan | nan | nan | 57162.01 | 1 | 1665 | 51 | 29 | 22 | 9 | 20 | 0.43 | 2.32 | 0 | 1574
1207703 | 60053783 | 4130 FM | 69"P | 2020-09-09 | VD03 | no | 18 | 1.08 | 0.54 | -0.54 | 19 | 14 | 4.9861 | 1.20734 | 0.1621669 | -0.1691619 | 0.76 | 53148 | 1859.399 | 0.321 | 0.279 | 0.591 | 0.0074 | 0.00126 | 1.07 | 0.242 | 0.0219 | nan | nan | nan | 52354 | 1 | 1652 | 57 | 24 | 33 | 6 | 18 | 0.54 | 3.6 | 0 | 1558
1207704 | 60053663 | EN355B | 24"R | 2020-09-09 | VD01 | no | 21 | 0.89 | 0.89 | 0 | 14 | 19 | 4.97086 | 1.48252 | 0.06067611 | -0.1703719 | 0.8 | 55005 | 1887.616 | 0.125 | 0.157 | 1.1 | 0.0093 | 0.00487 | 0.176 | 0.265 | 0.028 | nan | nan | nan | 53980 | 1 | 1684 | 50 | 29 | 21 | 8 | 21 | 0.49 | 2.37 | 2.05 | 1590
1207705 | 60053954 | EN355B | 31"R | 2020-09-09 | VD02 | no | 19 | 1.08 | 1.08 | 0 | 15 | 14 | 5.345113 | 1.736067 | 0.2088631 | -0.1617582 | 0.81 | 53440 | 1892.526 | 0.116 | 0.155 | 1.1 | 0.0103 | 0.00527 | 0.164 | 0.293 | 0.0225 | nan | nan | nan | 53745.99 | 1 | 1681 | 54 | 25 | 29 | 6 | 19 | 0.5 | 1.89 | 2.43 | 1595
1207706 | 60053959 | EN355B | 31"R | 2020-09-09 | VD03 | no | 19 | 1.06 | 0.54 | -0.52 | 13 | 16 | 6.722052 | 1.668214 | 0.1250149 | -0.1703022 | 0.81 | 53703 | 1893.673 | 0.116 | 0.163 | 1.11 | 0.0114 | 0.00494 | 0.175 | 0.376 | 0.0224 | nan | nan | nan | 53412.01 | 1 | 1685 | 58 | 26 | 32 | 7 | 19 | 0.49 | 1.68 | 4.89 | 1585
1207707 | 60053964 | EN355B | 31"R | 2020-09-10 | VD03 | no | 17 | 1.37 | 0.8 | -0.57 | 16 | 15 | 6.882408 | 1.929373 | 0.1647505 | -0.1582769 | 0.8 | 53240 | 1885.264 | 0.112 | 0.157 | 1.11 | 0.0091 | 0.00539 | 0.15 | 0.367 | 0.0255 | nan | nan | nan | 53494 | 1 | 1672 | 50 | 25 | 25 | 8 | 17 | 0.43 | 0.73 | 3.4 | 1588
1207708 | 60053675 | EN355B | 24"R | 2020-09-10 | VD03 | no | 19 | 1.07 | 0.54 | -0.53 | 13 | 17 | 5.921292 | 1.380244 | 0.1039737 | -0.1656833 | 0.81 | 54768 | 1890.66 | 0.117 | 0.166 | 1.12 | 0.0112 | 0.00485 | 0.184 | 0.366 | 0.0217 | 0.930128 | nan | nan | 54767 | 1 | 1682 | 51 | 27 | 24 | 8 | 19 | 0.52 | 1.94 | 2.8 | 1591
1207709 | 60053681 | EN355B | 24"R | 2020-09-10 | VD04 | no | 44 | 0.68 | 0.5 | -0.18 | 14 | 22 | 2.570136 | 1.325676 | 0.07871395 | -0.1699925 | 0.8 | 53649 | 1881.126 | 0.103 | 0.149 | 1.11 | 0.0136 | 0.00594 | 0.292 | 0.383 | 0.0262 | nan | nan | nan | 53807.99 | 3 | 1678 | 102 | 57 | 45 | 13 | 44 | 0.52 | 10.69 | 3.31 | 1598
1207710 | 60053824 | EN355B | 24"R | 2020-09-10 | VD02 | no | 16 | 0.98 | 0.88 | -0.1 | 15 | 14 | 4.198079 | 1.191129 | 0.04932902 | -0.1689309 | 0.81 | 54564 | 1889.759 | 0.107 | 0.228 | 1.1 | 0.0117 | 0.00581 | 0.197 | 0.326 | 0.0255 | 1.14078 | nan | nan | 54725 | 1 | 1676 | 52 | 24 | 28 | 8 | 16 | 0.72 | 4.48 | 3.49 | 1587
1207711 | 60053794 | F91 | 69"P | 2020-09-10 | VD03 | si | 20 | 0.77 | 0.77 | 0 | 143 | 18 | 3.313102 | 1.735899 | 0.1290849 | -0.1669028 | 0.8 | 54644 | 1854.779 | 0.0909 | 0.293 | 0.454 | 0.0135 | 0.000639 | 8.98 | 0.0813 | 0.0056 | nan | nan | nan | 50993 | 1 | 1646 | 100 | 27 | 73 | 7 | 20 | 0.39 | 2.84 | 52.34 | 1554
1207712 | 60053871 | 4140 | 24"R | 2020-09-10 | VD03 | no | 33 | 0.94 | 0.55 | -0.39 | 11 | 0 | 6.845189 | 2.026023 | 0.1558174 | -0.1537755 | 0.76 | 55095 | 1830.221 | 0.411 | 0.296 | 0.855 | 0.0084 | 0.000364 | 1.1 | 0.136 | 0.0299 | 1.39779 | nan | nan | 54585.99 | 3 | 1644 | 144 | 56 | 88 | 23 | 33 | 0.39 | 46.44 | 0 | 1572
1207713 | 60053883 | 410S | 49"Q | 2020-09-10 | VD04 | si | 14 | 0.88 | 0.88 | 0 | 18 | 12 | 6.125415 | 1.277033 | 1.548848 | 0.8683917 | 0.81 | 55705 | 1836.25 | 0.107 | 0.193 | 0.643 | 0.025 | 0.00189 | 11.66 | 0.447 | 0.0128 | 0.997782 | nan | nan | 51107.01 | 1 | 1648 | 160 | 69 | 91 | 55 | 14 | 0.64 | 6.27 | 32.62 | 1568
1207714 | 60053853 | 42CRMO4 LIEBHERR | 20"R | 2020-09-10 | VD02 | no | 19 | 1.31 | 1.31 | 0 | 13 | 16 | 7.352475 | 1.752437 | 0.2820677 | -0.1549105 | 0.76 | 59366 | 1875.284 | 0.418 | 0.192 | 0.877 | 0.0104 | 0.00121 | 0.961 | 0.154 | 0.0294 | 0.741961 | nan | nan | 57728.01 | 1 | 1664 | 51 | 26 | 25 | 7 | 19 | 0.46 | 1.67 | 0 | 1580
1207715 | 60053929 | 8620H | 16"R | 2020-09-10 | VD03 | no | 17 | 1.09 | 0.97 | -0.12 | 18 | 16 | 5.806834 | 1.28434 | 0.04831979 | -0.1541771 | 0.8 | 55373 | 1890.055 | 0.224 | 0.289 | 0.882 | 0.0093 | 0.00109 | 0.54 | 0.501 | 0.0268 | 0.884699 | nan | nan | 53864 | 1 | 1675 | 56 | 24 | 32 | 7 | 17 | 0.69 | 6.35 | 0 | 1592
1207716 | 60053847 | 42CRMO4 LIEBHERR | 24"R | 2020-09-11 | VD02 | no | 18 | 1.15 | 0.71 | -0.44 | 15 | 16 | 5.926773 | 1.794125 | 0.3921371 | -0.1524832 | 0.75 | 55495 | 1866.342 | 0.415 | 0.18 | 0.865 | 0.0096 | 0.00098 | 0.951 | 0.182 | 0.0252 | 0.809422 | nan | nan | 55186 | 1 | 1656 | 56 | 26 | 30 | 8 | 18 | 0.46 | 3.68 | 0 | 1563
1207717 | 60053547 | 1524 CAT | 20"R | 2020-09-11 | VD02 | no | 19 | 1.06 | 0.66 | -0.4 | 14 | 17 | 7.96008 | 1.602637 | 0.06235228 | -0.1619028 | 0.8 | 56575 | 1893.526 | 0.189 | 0.234 | 1.36 | 0.0153 | 0.0129 | 0.203 | 0.161 | 0.0239 | 0.8551 | nan | nan | 56620.99 | 1 | 1690 | 55 | 27 | 28 | 8 | 19 | 0.46 | 4 | 0 | 1585
1207718 | 60054037 | A350/LF6M TRINITY | 31"R | 2020-09-11 | VD03 | no | 19 | 0.89 | 0.63 | -0.26 | 19 | 17 | 4.445305 | 1.393084 | 0.03645104 | -0.1678389 | 0.79 | 53725 | 1886.228 | 0.167 | 0.217 | 1.31 | 0.0082 | 0.00125 | 0.139 | 0.169 | 0.0239 | 0.831839 | nan | nan | 53154 | 1 | 1679 | 65 | 27 | 38 | 8 | 19 | 0.46 | 2.68 | 18.97 | 1584
1207719 | 60053923 | 4130 TSP | 16"R | 2020-09-11 | VD02 | no | 17 | 1 | 1.14 | 0.14 | 21 | 14 | 5.524553 | 1.093894 | 0.1173407 | -0.1643942 | 0.78 | 57843 | 1883.313 | 0.297 | 0.213 | 0.659 | 0.006 | 0.000689 | 1.07 | 0.396 | 0.0258 | 1.02683 | nan | nan | 56592 | 1 | 1668 | 53 | 24 | 29 | 7 | 17 | 0.7 | 5.87 | 0 | 1593
1207720 | 60053976 | 4142H | 31"R | 2020-09-11 | VD02 | no | 20 | 0.74 | 0.93 | 0.19 | 14 | 17 | 2.824452 | 1.052491 | 0.136535 | -0.1651821 | 0.76 | 53030 | 1872.57 | 0.429 | 0.198 | 1.06 | 0.009 | 0.000915 | 0.961 | 0.201 | 0.019 | 0.87848 | nan | nan | 52759 | 1 | 1664 | 62 | 26 | 36 | 6 | 20 | 0.67 | 9.97 | 0 | 1563
1207721 | 60053905 | 8630M | 69"P | 2020-09-11 | VD03 | no | 60 | 0.67 | 0.71 | 0.04 | 17 | 27 | 1.983712 | 1.658786 | 0.4512649 | -0.1225845 | 0.75 | 51931 | 1850.651 | 0.32 | 0.316 | 0.888 | 0.0068 | 0.00139 | 0.995 | 0.872 | 0.0219 | 0.638981 | nan | nan | 50950 | 2 | 1663 | 140 | 72 | 68 | 12 | 60 | 0.4 | 5.98 | 0 | 1555
1207722 | 60053911 | 8630M | 69"P | 2020-09-11 | VD02 | no | 30 | 0.61 | 0.69 | 0.08 | 16 | 26 | -0.01599311 | 1.467214 | 0.2740338 | -0.1679303 | 0.75 | 53078 | 1856.16 | 0.329 | 0.327 | 0.858 | 0.0048 | 0.00136 | 0.975 | 0.884 | 0.0292 | 0.688888 | nan | nan | 51689 | 1 | 1670 | 62 | 36 | 26 | 6 | 30 | 0.49 | 4.7 | 0 | 1557
1207723 | 60053917 | 8630M | 69"P | 2020-09-11 | VD02 | no | 30 | 0.61 | 0.87 | 0.26 | 23 | 28 | 1.145938 | 1.384186 | 0.169604 | -0.1695009 | 0.75 | 52386 | 1850.515 | 0.329 | 0.312 | 0.895 | 0.0053 | 0.00137 | 0.976 | 0.873 | 0.0246 | 0.631041 | nan | nan | 51217 | 1 | 1663 | 79 | 36 | 43 | 6 | 30 | 0.49 | 4.49 | 0 | 1546
1207724 | 60053732 | 8620H | 13"R | 2020-09-11 | VD02 | no | 19 | 0.96 | 0.66 | -0.3 | 18 | 17 | 4.997815 | 1.419729 | 0.1883489 | -0.1578538 | 0.79 | 55458 | 1884.993 | 0.223 | 0.237 | 0.852 | 0.0155 | 0.00183 | 0.604 | 0.526 | 0.0226 | 0.88707 | nan | nan | 54755 | 1 | 1649 | 53 | 26 | 27 | 7 | 19 | 0.54 | 3.41 | 0 | 1596
1207725 | 60053687 | EN355B | 24"R | 2020-09-11 | VD02 | no | 16 | 1.61 | 0.77 | -0.84 | 19 | 14 | 8.205329 | 2.001949 | 0.2868935 | -0.08066345 | 0.81 | 55498 | 1890.991 | 0.119 | 0.152 | 1.11 | 0.0134 | 0.00687 | 0.177 | 0.175 | 0.0259 | 0.830974 | nan | nan | 55229.01 | 1 | 1673 | 56 | 23 | 33 | 7 | 16 | 0.39 | 1.03 | 1.8 | 1590
1207726 | 60053753 | 1E0621 | 16"R | 2020-09-11 | VD02 | no | 20 | 1.09 | 0.69 | -0.4 | 15 | 18 | 7.608463 | 1.726034 | 0.5097251 | -0.1651863 | 0.81 | 52873 | 1906.83 | 0.221 | 0.179 | 0.819 | 0.0178 | 0.0166 | 0.119 | 0.0889 | 0.0276 | 0.711059 | nan | nan | 53406 | 1 | 1699 | 61 | 26 | 35 | 6 | 20 | 0.44 | 2.39 | 0 | 1595
1207727 | 60054043 | EN355B | 24"R | 2020-09-17 | VD02 | no | 20 | 1.13 | 0.99 | -0.14 | 17 | 9 | 17.94074 | 1.781034 | 1.498084 | 1.082037 | 0.82 | 54929 | 1900.194 | 0.122 | 0.194 | 1.1 | 0.0086 | 0.00426 | 0.123 | 0.229 | 0.0318 | 1.34669 | nan | nan | 55267 | 1 | 1703 | 55 | 31 | 24 | 11 | 20 | 0.78 | 3.24 | 0.8 | 1596
1207728 | 60054049 | EN355B | 24"R | 2020-09-17 | VD02 | no | 20 | 1.03 | 1.03 | 0 | 14 | 13 | 17.3604 | 1.72594 | 0.8259845 | 0.5698503 | 0.82 | 54907 | 1909.998 | 0.112 | 0.222 | 1.1 | 0.0062 | 0.00559 | 0.198 | 0.316 | 0.0289 | 1.11953 | nan | nan | 55091 | 1 | 1636 | 68 | 26 | 42 | 6 | 20 | 0.69 | 9.47 | 1.38 | 1596
1207729 | 60054055 | EN355B | 24"R | 2020-09-17 | VD02 | no | 20 | 1.34 | 1.34 | 0 | 16 | 17 | 22.19269 | 2.235323 | 2.302091 | 0.7892091 | 0.82 | 54330 | 1898.593 | 0.101 | 0.208 | 1.1 | 0.0061 | 0.00439 | 0.234 | 0.453 | 0.0303 | 1.01287 | nan | nan | 54751 | 1 | 1693 | 51 | 28 | 23 | 8 | 20 | 0.53 | 0.43 | 1.95 | 1584
1207730 | 60054061 | EN355B | 24"R | 2020-09-17 | VD02 | no | 20 | 1.11 | 1.11 | 0 | 19 | 17 | 14.06201 | 2.226976 | 0.9172067 | 0.2765554 | 0.82 | 54019 | 1902.316 | 0.11 | 0.182 | 1.1 | 0.0061 | 0.00508 | 0.181 | 0.36 | 0.0216 | 0.942499 | nan | nan | 54514 | 1 | 1697 | 53 | 28 | 25 | 8 | 20 | 0.45 | 1.54 | 1.12 | 1586
1207731 | 60054122 | EN355B | 39"R | 2020-09-17 | VD02 | no | 18 | 1.23 | 0.58 | -0.65 | 17 | 16 | 11.41294 | 2.229769 | 0.3667861 | -0.0345736 | 0.81 | 52695 | 1890.108 | 0.105 | 0.158 | 1.12 | 0.0082 | 0.00396 | 0.213 | 0.4 | 0.0259 | 0.904669 | nan | nan | 53712 | 1 | 1682 | 56 | 26 | 30 | 8 | 18 | 0.41 | 0.77 | 2.36 | 1583
1207732 | 60054067 | EN355B | 24"R | 2020-09-17 | VD02 | no | 20 | 0.95 | 0.75 | -0.2 | 14 | 16 | 14.53098 | 1.733719 | 0.2997538 | -0.1509041 | 0.82 | 54857 | 1898.738 | 0.119 | 0.158 | 1.1 | 0.0091 | 0.00463 | 0.189 | 0.361 | 0.0292 | 0.916731 | nan | nan | 55277 | 1 | 1692 | 55 | 27 | 28 | 7 | 20 | 0.52 | 2.84 | 5.55 | 1593
1207733 | 60054096 | EN355B | 31"R | 2020-09-17 | VD03 | no | 19 | 1.13 | 0.96 | -0.17 | 20 | 16 | 16.57466 | 1.904052 | 0.8433012 | -0.1011724 | 0.82 | 52614 | 1901.882 | 0.105 | 0.154 | 1.11 | 0.0091 | 0.00567 | 0.213 | 0.381 | 0.0263 | 0.918836 | nan | nan | 53077 | 1 | 1662 | 54 | 25 | 29 | 6 | 19 | 0.47 | 1.37 | 2.46 | 1589
1207734 | 60054101 | EN355B | 31"R | 2020-09-17 | VD03 | no | 18 | 1.05 | 0.89 | -0.16 | 15 | 16 | 9.539897 | 1.839329 | 0.3745757 | -0.06245311 | 0.81 | 52801 | 1890.721 | 0.101 | 0.169 | 1.11 | 0.0088 | 0.0049 | 0.3 | 0.355 | 0.0221 | 0.849138 | nan | nan | 53248 | 1 | 1677 | 58 | 24 | 34 | 6 | 18 | 0.46 | 2.17 | 2.11 | 1585
1207735 | 60054106 | EN355B | 31"R | 2020-09-17 | VD03 | no | 20 | 0.89 | 0.5 | -0.39 | 13 | 17 | 9.77783 | 1.731501 | 0.2590686 | -0.1634201 | 0.82 | 52903 | 1902.598 | 0.123 | 0.191 | 1.1 | 0.0121 | 0.00562 | 0.245 | 0.191 | 0.0215 | 0.883763 | nan | nan | 53479 | 1 | 1695 | 48 | 26 | 22 | 6 | 20 | 0.46 | 2.62 | 2.7 | 1595
1207736 | 60054314 | F22 EH | 80"P | 2020-09-17 | VD02 | no | 21 | 1.19 | 0.85 | -0.34 | 22 | 20 | 10.24374 | 2.282311 | 1.054784 | 0.01730021 | 0.79 | 55801 | 1865.795 | 0.134 | 0.169 | 0.532 | 0.0107 | 0.000558 | 2.25 | 0.213 | 0.0329 | 0.729067 | nan | nan | 55074 | 1 | 1658 | 48 | 28 | 20 | 7 | 21 | 0.32 | 1.14 | 0 | 1577
1207737 | 60054128 | EN355B | 39"R | 2020-09-17 | VD02 | no | 23 | 0.89 | 0.89 | 0 | 16 | 21 | 7.582202 | 2.151943 | 0.5079944 | -0.1121632 | 0.8 | 52052 | 1887.805 | 0.125 | 0.189 | 1.11 | 0.0091 | 0.00492 | 0.22 | 0.166 | 0.0224 | 0.636216 | nan | nan | 52246.99 | 1 | 1683 | 48 | 28 | 20 | 5 | 23 | 0.35 | 2.12 | 0.84 | 1593
1207738 | 60054111 | EN355B | 31"R | 2020-09-18 | VD02 | no | 20 | 1.06 | 1.06 | 0 | 14 | 19 | 8.841532 | 2.136123 | 0.367477 | -0.1454632 | 0.8 | 52878 | 1888.783 | 0.108 | 0.206 | 1.11 | 0.0109 | 0.00514 | 0.22 | 0.332 | 0.0294 | 0.770457 | nan | nan | 53434 | 1 | 1680 | 45 | 26 | 19 | 6 | 20 | 0.36 | 1.29 | 0.95 | 1585
1207739 | 60054134 | EN355B | 39"R | 2020-09-18 | VD03 | no | 24 | 0.8 | 0.8 | 0 | 14 | 22 | 7.443491 | 2.046124 | 0.4948561 | -0.1558141 | 0.81 | 52689 | 1892.02 | 0.134 | 0.193 | 1.13 | 0.0072 | 0.0045 | 0.125 | 0.14 | 0.0212 | 0.673266 | nan | nan | 52129 | 1 | 1693 | 56 | 30 | 26 | 6 | 24 | 0.36 | 1.84 | 5.26 | 1591
1207740 | 60054140 | EN355B | 39"R | 2020-09-18 | VD02 | no | 17 | 1.02 | 0.61 | -0.41 | 23 | 15 | 10.12465 | 1.646446 | 0.5244808 | -0.1515124 | 0.8 | 51575 | 1887.418 | 0.132 | 0.192 | 1.1 | 0.0098 | 0.00452 | 0.172 | 0.293 | 0.0221 | 0.879168 | nan | nan | 51762 | 1 | 1671 | 52 | 23 | 29 | 6 | 17 | 0.49 | 2.38 | 2.81 | 1599
1207741 | 60054017 | EN355B | 20"R | 2020-09-18 | VD02 | no | 20 | 0.89 | 0.56 | -0.33 | 15 | 18 | 7.776927 | 1.552868 | 0.2308853 | -0.1578672 | 0.82 | 56331 | 1901.839 | 0.116 | 0.151 | 1.1 | 0.0084 | 0.00543 | 0.16 | 0.404 | 0.0238 | 0.857808 | nan | nan | 56870 | 1 | 1693 | 50 | 26 | 24 | 6 | 20 | 0.55 | 4.25 | 3.2 | 1605
1207742 | 60054073 | EN355B | 24"R | 2020-09-18 | VD02 | no | 19 | 0.52 | 0.71 | 0.19 | 14 | 17 | 12.78813 | 2.150646 | 0.3934151 | -0.1526409 | 0.82 | 53744 | 1901.651 | 0.112 | 0.17 | 1.12 | 0.0085 | 0.00525 | 0.187 | 0.354 | 0.0271 | 0.740363 | nan | nan | 54354 | 1 | 1689 | 57 | 25 | 32 | 6 | 19 | 0.36 | 1.87 | 4.54 | 1596
1207743 | 60054079 | EN355B | 24"R | 2020-09-18 | VD02 | no | 23 | 0.97 | 0.97 | 0 | 14 | 22 | 8.974675 | 1.849372 | 0.2847462 | -0.1607642 | 0.81 | 54719 | 1891.588 | 0.119 | 0.163 | 1.1 | 0.0091 | 0.0056 | 0.155 | 0.342 | 0.0226 | 0.658891 | nan | nan | 55160 | 1 | 1691 | 55 | 30 | 25 | 7 | 23 | 0.33 | 1.15 | 1.15 | 1584
1207744 | 60054085 | EN355B | 24"R | 2020-09-18 | VD03 | no | 21 | 0.91 | 0.52 | -0.39 | 12 | 19 | 7.938457 | 1.634301 | 0.1555921 | -0.1630183 | 0.82 | 53867 | 1899.659 | 0.11 | 0.161 | 1.1 | 0.008 | 0.00445 | 0.186 | 0.365 | 0.0201 | 0.790895 | nan | nan | 54462 | 1 | 1692 | 64 | 27 | 37 | 6 | 21 | 0.46 | 2.94 | 1.91 | 1588
1207745 | 60054091 | EN355B | 24"R | 2020-09-18 | VD02 | no | 19 | 1.29 | 0.59 | -0.7 | 16 | 18 | 10.84642 | 2.039545 | 0.4170513 | -0.1601334 | 0.81 | 55951 | 1895.446 | 0.122 | 0.166 | 1.11 | 0.0091 | 0.00523 | 0.138 | 0.497 | 0.0296 | 0.764 | nan | nan | 54925 | 1 | 1684 | 49 | 25 | 24 | 6 | 19 | 0.39 | 0.85 | 1.51 | 1595
1207746 | 60054152 | EN355B | 24"R | 2020-09-18 | VD03 | no | 21 | 0.98 | 0.98 | 0 | 15 | 19 | 9.812246 | 1.653531 | 0.223147 | -0.1598635 | 0.81 | 54557 | 1893.466 | 0.11 | 0.179 | 1.15 | 0.0107 | 0.00477 | 0.191 | 0.438 | 0.0244 | 0.772903 | nan | nan | 54789 | 1 | 1686 | 51 | 27 | 24 | 6 | 21 | 0.43 | 2.04 | 2.89 | 1593
1207747 | 60054116 | EN355B | 31"R | 2020-09-18 | VD02 | no | 19 | 1.12 | 0.76 | -0.36 | 15 | 17 | 9.042899 | 1.859291 | 0.2369025 | -0.1613156 | 0.81 | 52887 | 1893.998 | 0.126 | 0.22 | 1.12 | 0.0096 | 0.00462 | 0.143 | 0.293 | 0.0224 | 0.764799 | nan | nan | 53300.99 | 1 | 1685 | 48 | 26 | 22 | 7 | 19 | 0.37 | 0.99 | 0.67 | 1584
1207748 | 60054157 | EN355B | 31"R | 2020-09-18 | VD02 | no | 18 | 1.16 | 0.94 | -0.22 | 10 | 16 | 11.73431 | 1.741264 | 0.3241283 | -0.1566642 | 0.82 | 52571 | 1897.513 | 0.0946 | 0.214 | 1.13 | 0.0106 | 0.00494 | 0.27 | 0.384 | 0.0293 | 0.790153 | nan | nan | 53050 | 1 | 1683 | 54 | 24 | 30 | 6 | 18 | 0.44 | 2 | 2.41 | 1596
1207749 | 60054162 | EN355B | 31"R | 2020-09-18 | VD02 | no | 21 | 0.92 | 0.52 | -0.4 | 14 | 18 | 7.831174 | 1.718323 | 0.3591826 | -0.1610639 | 0.81 | 52675 | 1891.514 | 0.109 | 0.174 | 1.1 | 0.0101 | 0.00474 | 0.2 | 0.356 | 0.0228 | 0.751927 | nan | nan | 51619.01 | 1 | 1684 | 47 | 27 | 20 | 6 | 21 | 0.41 | 2.26 | 3.25 | 1599
1207750 | 60054167 | EN355B | 31"R | 2020-09-18 | VD02 | no | 17 | 1.42 | 0.52 | -0.9 | 17 | 13 | 10.70345 | 2.483813 | 0.6534767 | 0.1006368 | 0.8 | 53620 | 1888.172 | 0.105 | 0.208 | 1.1 | 0.008 | 0.00591 | 0.198 | 0.396 | 0.0307 | 1.13371 | nan | nan | 53558.01 | 1 | 1678 | 46 | 26 | 20 | 9 | 17 | 0.63 | 0.94 | 2.89 | 1596
1207751 | 60054146 | EN355B | 39"R | 2020-09-18 | VD02 | no | 19 | 1.16 | 0.53 | -0.63 | 16 | 16 | 7.22398 | 2.089242 | 0.3953465 | -0.1504233 | 0.8 | 51629 | 1883.947 | 0.123 | 0.173 | 1.12 | 0.0099 | 0.00472 | 0.175 | 0.244 | 0.0258 | 1.14178 | nan | nan | 51634 | 1 | 1678 | 46 | 28 | 18 | 9 | 19 | 0.63 | 1.1 | 0.95 | 1585
1207752 | 60054012 | 410S | 49"Q | 2020-09-19 | VD04 | si | 16 | 0.77 | 0.77 | 0 | 19 | 13 | 18.27664 | 2.107896 | 0.8160853 | 0.2205392 | 0.82 | 54959 | 1859.361 | 0.111 | 0.249 | 0.69 | 0.0273 | 0.00106 | 11.6 | 0.381 | 0.0114 | 0.832824 | nan | nan | 54785 | 1 | 1652 | 142 | 57 | 85 | 41 | 16 | 0.54 | 8.8 | 17.01 | 1575
1207753 | 60054422 | 42CRMO4 LIEBHERR | 20"R | 2020-09-20 | VD02 | no | 29 | 0.93 | 0.9 | -0.03 | 15 | 24 | 12.10518 | 2.228563 | 1.461049 | 1.172114 | 0.79 | 58168 | 1902.419 | 0.414 | 0.231 | 0.85 | 0.0119 | 0.00193 | 0.994 | 0.165 | 0.0284 | 0.735574 | nan | nan | 56970 | 1 | 1649 | 71 | 41 | 30 | 12 | 29 | 0.45 | 3.6 | 0 | 1573
1207754 | 60054297 | 4130 FM | 31"R | 2020-09-21 | VD02 | no | 19 | 1.33 | 0.5 | -0.83 | 12 | 16 | 11.25818 | 2.35107 | 3.237792 | 0.707302 | 0.8 | 54164 | 1901.128 | 0.328 | 0.243 | 0.569 | 0.0052 | 0.00116 | 1.08 | 0.244 | 0.0202 | 1.02843 | nan | nan | 53057 | 1 | 1692 | 51 | 26 | 25 | 7 | 19 | 0.55 | 1.53 | 0 | 1585
1207755 | 60054246 | A105 | 49"Q | 2020-09-21 | VD02 | no | 21 | 1.08 | 0.5 | -0.58 | 22 | 19 | 8.994813 | 2.170831 | 0.332452 | -0.1129345 | 0.81 | 56575 | 1892.316 | 0.145 | 0.16 | 1.12 | 0.0083 | 0.00258 | 0.222 | 0.305 | 0.0249 | 0.766465 | nan | nan | 56175 | 1 | 1684 | 57 | 27 | 30 | 6 | 21 | 0.42 | 3.32 | 0 | 1580
1207756 | 60053865 | 4130 | 69"P | 2020-09-21 | VD02 | no | 18 | 1.48 | 0.95 | -0.53 | 21 | 13 | 19.01039 | 1.911305 | 9.909592 | 3.452357 | 0.79 | 52776 | 1891.336 | 0.318 | 0.261 | 0.559 | 0.008 | 0.000666 | 1.04 | 0.214 | 0.0308 | 1.18274 | nan | nan | 52564 | 1 | 1679 | 55 | 25 | 30 | 7 | 18 | 0.69 | 1.11 | 0 | 1557
1207757 | 60054368 | F22 SFC1-2 | 49"Q | 2020-09-21 | VD02 | no | 20 | 1.4 | 0.77 | -0.63 | 17 | 17 | 10.10921 | 2.307279 | 0.2520486 | -0.1435429 | 0.8 | 58204 | 1873.181 | 0.137 | 0.163 | 0.533 | 0.0097 | 0.000618 | 2.33 | 0.203 | 0.0285 | 0.723054 | nan | nan | 57709 | 1 | 1661 | 52 | 26 | 26 | 6 | 20 | 0.34 | 1.02 | 0 | 1577
1207758 | 60053982 | 4340 | 49"Q | 2020-09-21 | VD02 | no | 21 | 1.37 | 0.71 | -0.66 | 18 | 19 | 11.91751 | 2.215983 | 1.810024 | 0.06701001 | 0.74 | 58221 | 1850.42 | 0.396 | 0.161 | 0.744 | 0.0093 | 0.0103 | 0.878 | 1.8 | 0.0222 | 0.674523 | nan | nan | 57812 | 1 | 1637 | 50 | 27 | 23 | 6 | 21 | 0.37 | 1.21 | 0 | 1563
1207759 | 60054362 | 4340 | 69"P | 2020-09-21 | VD02 | no | 20 | 1.22 | 1.18 | -0.04 | 16 | 18 | 8.309278 | 2.156863 | 0.2817896 | -0.1521405 | 0.74 | 52604 | 1846.778 | 0.41 | 0.17 | 0.803 | 0.0107 | 0.0107 | 0.873 | 1.82 | 0.0237 | 0.621142 | nan | nan | 52108.01 | 1 | 1219 | 49 | 26 | 23 | 6 | 20 | 0.34 | 1.59 | 0 | 1559
1207760 | 60053598 | 8630M | 69"P | 2020-09-21 | VD02 | no | 33 | 0.55 | 0.5 | -0.05 | 19 | 31 | 3.653772 | 1.850484 | 0.1442125 | -0.1616577 | 0.75 | 53910 | 1858.002 | 0.311 | 0.292 | 0.928 | 0.0062 | 0.0024 | 0.989 | 0.877 | 0.0227 | 0.609515 | nan | nan | 52552 | 1 | 1678 | 66 | 39 | 27 | 6 | 33 | 0.38 | 4.63 | 0 | 1557
1207761 | 60054240 | 4140 | 31"R | 2020-09-21 | VD02 | no | 24 | 0.73 | 0.57 | -0.16 | 19 | 22 | 10.90259 | 2.01617 | 2.094378 | -0.1236891 | 0.75 | 48676 | 1866.679 | 0.409 | 0.27 | 0.857 | 0.0131 | 0.000634 | 1.09 | 0.127 | 0.0249 | 0.678771 | nan | nan | 48460 | 1 | 1665 | 55 | 30 | 25 | 6 | 24 | 0.4 | 2.13 | 0 | 1566
1207762 | 60054275 | 4120M | 24"Q | 2020-09-21 | VD02 | no | 17 | 1.18 | 0.5 | -0.68 | 18 | 15 | 6.547909 | 1.68155 | 0.1607845 | -0.1596369 | 0.8 | 52724 | 1886.119 | 0.209 | 0.0971 | 0.961 | 0.0115 | 0.0153 | 0.603 | 0.161 | 0.0228 | 0.776435 | nan | nan | 52812.01 | 1 | 1668 | 45 | 23 | 22 | 6 | 17 | 0.43 | 3.04 | 0 | 1594
1207763 | 60054027 | 1E0621 | 16"R | 2020-09-21 | VD02 | no | 20 | 1.14 | 0.89 | -0.25 | 14 | 19 | 9.322145 | 1.974511 | 1.215886 | -0.1606485 | 0.8 | 54275 | 1896.637 | 0.212 | 0.162 | 0.8 | 0.0139 | 0.021 | 0.191 | 0.146 | 0.0278 | 0.656359 | nan | nan | 54140 | 1 | 1687 | 56 | 26 | 30 | 6 | 20 | 0.36 | 1.55 | 0 | 1591
1207764 | 60054022 | 1E0621 | 16"R | 2020-09-21 | VD02 | no | 19 | 1.1 | 0.99 | -0.11 | 16 | 18 | 6.819072 | 1.712489 | 0.2504316 | -0.1641663 | 0.8 | 53616 | 1899.343 | 0.219 | 0.189 | 0.813 | 0.0125 | 0.0193 | 0.199 | 0.195 | 0.0276 | 0.663067 | nan | nan | 53742 | 1 | 1688 | 51 | 25 | 26 | 6 | 19 | 0.38 | 1.93 | 0 | 1598
1207765 | 60053899 | A105 | 31"R | 2020-09-21 | VD02 | no | 20 | 1.03 | 0.65 | -0.38 | 14 | 18 | 12.81672 | 1.755306 | 1.59831 | -0.1570198 | 0.8 | 52788 | 1893.877 | 0.174 | 0.206 | 1.1 | 0.0114 | 0.00229 | 0.234 | 0.289 | 0.0287 | 0.707813 | nan | nan | 52646.99 | 1 | 1683 | 56 | 26 | 30 | 6 | 20 | 0.43 | 2.25 | 0 | 1579
1207766 | 60053859 | A105 | 39"R | 2020-09-21 | VD02 | no | 20 | 1.1 | 0.65 | -0.45 | 15 | 18 | 9.802135 | 1.865411 | 1.116913 | -0.161311 | 0.81 | 52114 | 1894.252 | 0.164 | 0.168 | 1.1 | 0.0106 | 0.00178 | 0.155 | 0.267 | 0.0284 | 0.674043 | nan | nan | 52006 | 1 | 1683 | 47 | 25 | 22 | 5 | 20 | 0.35 | 1.54 | 0 | 1594
1207767 | 60054374 | EN355B | 24"R | 2020-09-21 | VD02 | no | 20 | 1.22 | 0.56 | -0.66 | 14 | 19 | 7.869808 | 1.990497 | 0.3649601 | -0.1609034 | 0.82 | 54950 | 1898.699 | 0.123 | 0.182 | 1.1 | 0.0094 | 0.00525 | 0.165 | 0.315 | 0.0248 | 0.671332 | nan | nan | 55145 | 1 | 1690 | 49 | 27 | 22 | 7 | 20 | 0.32 | 0.58 | 1.19 | 1593
1207768 | 60054228 | 105M2 | 69"P | 2020-09-21 | VD02 | no | 20 | 1.2 | 0.99 | -0.21 | 19 | 18 | 9.33989 | 1.948388 | 1.033147 | -0.1616468 | 0.79 | 51979 | 1882.267 | 0.196 | 0.234 | 1.01 | 0.0102 | 0.00115 | 0.174 | 0.189 | 0.0337 | 0.642472 | nan | nan | 52274 | 1 | 1669 | 55 | 26 | 29 | 6 | 20 | 0.32 | 2.27 | 0 | 1570
1207769 | 60054262 | 304L | 24"R | 2020-09-22 | VD07 | si | 14 | 2.39 | 2.39 | 0 | 13 | 10 | 15.01002 | 1.708554 | 7.52633 | 1.570022 | 0.88 | 53608 | 1851.406 | 0.0343 | 0.661 | 1.49 | 0.0352 | 0.00289 | 18.35 | 8.53 | 0.0115 | 0.918164 | nan | nan | 55318 | 1 | 1646 | 242 | 83 | 159 | 69 | 14 | 0.67 | 11.01 | 40.62 | 1530
1207770 | 60054433 | 347H | 49"Q | 2020-09-22 | VD05 | si | 10 | 2.76 | 2.76 | 0 | 24 | 8 | 22.53698 | 2.049918 | 1.119669 | 0.5799014 | 0.86 | 52807 | 1848.119 | 0.0439 | 0.321 | 1.82 | 0.0342 | 0.00437 | 17.15 | 9.08 | 0.0082 | 0.884954 | nan | nan | 57007 | 1 | 1649 | 175 | 75 | 100 | 65 | 10 | 0.54 | 5.32 | 2.23 | 1526
1207771 | 60054439 | F51 | 49"Q | 2020-09-22 | VD04 | si | 31 | 2.38 | 1.56 | -0.82 | 79 | 25 | 1.15068 | 3.141616 | 1.173628 | 2.166776 | 0.98 | 59164 | 1930.546 | 0.0345 | 0.305 | 1.41 | 0.0338 | 0.00197 | 21.37 | 5.38 | 0.0005 | 0.563018 | nan | nan | 54463 | 1 | 1658 | 218 | 120 | 98 | 89 | 31 | 0.46 | 7.25 | 18.24 | 1515
1207772 | 60054000 | 4340 | 69"P | 2020-09-22 | VD02 | no | 20 | 0.89 | 0.5 | -0.39 | 23 | 18 | 3.358917 | 1.414742 | 1.673172 | 0.001871285 | 0.75 | 53770 | 1854.208 | 0.417 | 0.167 | 0.774 | 0.0111 | 0.0137 | 0.813 | 1.81 | 0.0193 | 0.786189 | nan | nan | 52162 | 1 | 1657 | 81 | 27 | 54 | 7 | 20 | 0.52 | 6.16 | 0 | 1550
1207773 | 60053994 | 4340 | 69"P | 2020-09-22 | VD02 | no | 19 | 1.21 | 0.71 | -0.5 | 15 | 17 | 3.325066 | 2.067319 | 1.101417 | 0.1808745 | 0.74 | 52996 | 1847.391 | 0.399 | 0.178 | 0.771 | 0.0082 | 0.0149 | 0.866 | 1.84 | 0.0233 | 0.642478 | nan | nan | 51553 | 1 | 1633 | 47 | 26 | 21 | 7 | 19 | 0.4 | 1.63 | 0 | 1551
1207774 | 60053988 | 4340 | 69"P | 2020-09-22 | VD03 | no | 20 | 0.85 | 0.69 | -0.16 | 18 | 18 | 3.608084 | 1.50894 | 0.1683301 | -0.1653152 | 0.75 | 52657 | 1857.54 | 0.412 | 0.178 | 0.77 | 0.0091 | 0.0126 | 0.819 | 1.79 | 0.0221 | 0.766554 | nan | nan | 51351 | 1 | 1647 | 66 | 26 | 40 | 6 | 20 | 0.52 | 4.08 | 0 | 1538
1207775 | 60053765 | 8630M | 13"R | 2020-09-22 | VD02 | no | 21 | 0.92 | 0.92 | 0 | 19 | 18 | 5.518278 | 1.753089 | 0.4307011 | -0.1590015 | 0.78 | 56715 | 1879.141 | 0.32 | 0.332 | 0.935 | 0.0063 | 0.00178 | 0.966 | 0.849 | 0.0221 | 0.774523 | nan | nan | 55714 | 1 | 1681 | 65 | 28 | 37 | 7 | 21 | 0.49 | 3.15 | 0 | 1582
1207776 | 60054428 | 42CRMO4 LIEBHERR | 24"R | 2020-09-22 | VD02 | no | 20 | 1.17 | 0.7 | -0.47 | 16 | 18 | 6.883865 | 2.173503 | 0.4867094 | -0.155968 | 0.75 | 55324 | 1858.299 | 0.41 | 0.185 | 0.886 | 0.0104 | 0.000831 | 0.96 | 0.193 | 0.029 | 0.763561 | nan | nan | 53608.01 | 1 | 1648 | 49 | 27 | 22 | 7 | 20 | 0.36 | 1.04 | 0 | 1569
1207777 | 60054320 | F22 EH | 49"Q | 2020-09-23 | VD02 | no | 20 | 1.07 | 0.84 | -0.23 | 16 | 17 | 7.745945 | 1.577957 | 0.1683569 | -0.1648829 | 0.8 | 58032 | 1877.798 | 0.129 | 0.146 | 0.534 | 0.0073 | 0.000857 | 2.34 | 0.225 | 0.0247 | 0.908933 | nan | nan | 56770 | 1 | 1670 | 47 | 26 | 21 | 6 | 20 | 0.52 | 2.78 | 0 | 1573
1207778 | 60054326 | F22 EH | 49"Q | 2020-09-23 | VD02 | no | 20 | 1.2 | 0.51 | -0.69 | 16 | 18 | 6.487616 | 2.063463 | 0.3099134 | -0.159558 | 0.81 | 59312 | 1885.776 | 0.148 | 0.147 | 0.544 | 0.006 | 0.00138 | 2.2 | 0.204 | 0.023 | 0.754732 | nan | nan | 56833 | 1 | 1677 | 58 | 27 | 31 | 7 | 20 | 0.39 | 2.42 | 0 | 1579
1207779 | 60054380 | EN355B | 24"R | 2020-09-23 | VD02 | no | 16 | 1.49 | 0.78 | -0.71 | 19 | 14 | 9.85344 | 1.99836 | 0.0869977 | -0.1550962 | 0.8 | 54903 | 1885.107 | 0.115 | 0.205 | 1.11 | 0.0104 | 0.00453 | 0.218 | 0.209 | 0.0265 | 0.886521 | nan | nan | 55025.01 | 1 | 1669 | 47 | 23 | 24 | 7 | 16 | 0.42 | 1.09 | 1.23 | 1592
1207780 | 60054386 | EN355B | 24"R | 2020-09-23 | VD02 | no | 16 | 1.48 | 0.76 | -0.72 | 22 | 14 | 9.227402 | 2.118433 | 0.2896399 | -0.1497018 | 0.81 | 53691 | 1888.164 | 0.0983 | 0.188 | 1.1 | 0.0095 | 0.00462 | 0.259 | 0.36 | 0.0273 | 0.852297 | nan | nan | 54074 | 1 | 1671 | 44 | 23 | 21 | 7 | 16 | 0.4 | 0.95 | 1.03 | 1588
1207781 | 60054302 | LF2L | 16"R | 2020-09-23 | VD02 | no | 20 | 1.22 | 1.22 | 0 | 18 | 19 | 9.108084 | 2.042329 | 0.0494548 | -0.1555236 | 0.82 | 56262 | 1904.64 | 0.0967 | 0.221 | 1.34 | 0.0109 | 0.00181 | 0.19 | 0.376 | 0.0365 | 0.705764 | nan | nan | 55810 | 1 | 1698 | 54 | 27 | 27 | 7 | 20 | 0.37 | 1.54 | 0 | 1597
1207782 | 60054291 | 4130 FM | 24"Q | 2020-09-23 | VD02 | no | 15 | 1.11 | 0.84 | -0.27 | 21 | 14 | 6.028069 | 1.460596 | 0.2531694 | -0.1570959 | 0.78 | 52613 | 1887.321 | 0.32 | 0.259 | 0.585 | 0.0086 | 0.00106 | 1.08 | 0.232 | 0.0247 | 0.77969 | nan | nan | 51872 | 1 | 1668 | 43 | 22 | 21 | 7 | 15 | 0.56 | 3.2 | 0 | 1586
1207783 | 60054347 | 4140 | 31"R | 2020-09-23 | VD02 | no | 15 | 1.55 | 1.55 | 0 | 14 | 14 | 9.029368 | 2.001656 | 0.3091927 | -0.1454598 | 0.73 | 53623 | 1846.641 | 0.422 | 0.278 | 0.871 | 0.0088 | 0.000501 | 1 | 0.178 | 0.0169 | 0.749228 | nan | nan | 53169 | 1 | 1629 | 51 | 21 | 30 | 6 | 15 | 0.38 | 1.25 | 0 | 1555
1207784 | 60054392 | EN355B | 24"R | 2020-09-23 | VD02 | no | 18 | 1.25 | 0.95 | -0.3 | 20 | 15 | 9.634739 | 1.805101 | 0.3862987 | -0.1505441 | 0.81 | 54505 | 1894.06 | 0.121 | 0.157 | 1.12 | 0.01 | 0.00593 | 0.212 | 0.218 | 0.0227 | 0.787121 | nan | nan | 54272 | 1 | 1679 | 46 | 24 | 22 | 6 | 18 | 0.45 | 1.63 | 0.85 | 1599
1207785 | 60054398 | EN355B | 24"R | 2020-09-23 | VD02 | no | 19 | 1.21 | 1 | -0.21 | 17 | 17 | 7.340769 | 1.503487 | 0.1030066 | -0.1601666 | 0.81 | 55397 | 1893.302 | 0.121 | 0.199 | 1.1 | 0.009 | 0.00427 | 0.128 | 0.19 | 0.0296 | 0.701255 | nan | nan | 55176 | 1 | 1681 | 48 | 25 | 23 | 6 | 19 | 0.42 | 1.5 | 1.99 | 1606
1207786 | 60054308 | 410S | 49"Q | 2020-09-23 | VD04 | si | 21 | 0.89 | 0.89 | 0 | 16 | 15 | 3.924016 | 1.609056 | 0.9266177 | 0.5678821 | 0.85 | 52965 | 1869.746 | 0.115 | 0.26 | 0.689 | 0.025 | 0.00145 | 11.95 | 0.4 | 0.0226 | 0.742271 | nan | nan | 53351.01 | 1 | 1652 | 131 | 73 | 58 | 52 | 21 | 0.43 | 4.07 | 23.39 | 1573
1207787 | 60053889 | 410S | 24"Q | 2020-09-23 | VD04 | si | 15 | 1.27 | 1.27 | 0 | 19 | 11 | 7.500506 | 8.935248 | 0.2141661 | -0.1074438 | 0.85 | 53680 | 1874.671 | 0.112 | 0.278 | 0.667 | 0.0239 | 0.000725 | 11.89 | 0.344 | 0.01 | 0.810947 | nan | nan | 52436 | 1 | 1692 | 132 | 65 | 67 | 50 | 15 | 0.38 | 4.21 | 25.05 | 1568
1207788 | 60054234 | 4140 | 49"Q | 2020-09-23 | VD02 | no | 20 | 1.1 | 0.91 | -0.19 | 15 | 18 | 6.844754 | 1.689918 | 0.1343661 | -0.148156 | 0.75 | 59589 | 1865.38 | 0.409 | 0.274 | 0.878 | 0.0111 | 0.00151 | 1.04 | 0.128 | 0.0262 | 0.648 | nan | nan | 57848 | 1 | 1652 | 62 | 25 | 37 | 5 | 20 | 0.41 | 3.79 | 0 | 1562
1207789 | 60054285 | 4140 | 13"R | 2020-09-24 | VD02 | no | 19 | 1.33 | 0.7 | -0.63 | 15 | 17 | 8.554017 | 2.105653 | 0.3894861 | -0.1144872 | 0.76 | 55660 | 1873.534 | 0.429 | 0.284 | 0.865 | 0.0058 | 0.00111 | 1 | 0.198 | 0.0346 | 0.63372 | nan | nan | 53964 | 1 | 1658 | 47 | 24 | 23 | 5 | 19 | 0.35 | 1.27 | 0 | 1574
1207790 | 60054268 | 4140 | 69"P | 2020-09-24 | VD02 | no | 20 | 1 | 0.5 | -0.5 | 15 | 18 | 5.078655 | 1.675467 | 0.1677632 | -0.1611776 | 0.73 | 53267 | 1840.545 | 0.427 | 0.283 | 0.882 | 0.0055 | 0.000626 | 1.02 | 0.186 | 0.0266 | 0.645292 | nan | nan | 51623 | 1 | 1627 | 54 | 25 | 29 | 5 | 20 | 0.37 | 2.65 | 0 | 1554
1207791 | 60054575 | 4140 | 69"P | 2020-09-24 | VD02 | no | 21 | 0.99 | 0.75 | -0.24 | 17 | 19 | 6.570118 | 1.715989 | 0.1563478 | -0.160261 | 0.74 | 52728 | 1854.502 | 0.416 | 0.286 | 0.864 | 0.0088 | 0.000563 | 1.02 | 0.234 | 0.0261 | 0.660487 | nan | nan | 52517.01 | 1 | 1642 | 56 | 26 | 30 | 5 | 21 | 0.37 | 2.73 | 0 | 1557
1207792 | 60054404 | EN355B | 24"R | 2020-09-24 | VD02 | no | 18 | 1.08 | 0.7 | -0.38 | 16 | 15 | 6.851267 | 1.508223 | 0.1508898 | -0.1533597 | 0.81 | 55468 | 1898.299 | 0.121 | 0.188 | 1.11 | 0.0051 | 0.00427 | 0.192 | 0.29 | 0.0271 | 0.802993 | nan | nan | 54532.01 | 1 | 1682 | 51 | 23 | 28 | 5 | 18 | 0.52 | 2.53 | 6.71 | 1595
1207793 | 60054416 | EN355B | 24"R | 2020-09-24 | VD02 | no | 15 | 1.22 | 0.6 | -0.62 | 18 | 12 | 7.875736 | 1.45091 | 0.09746289 | -0.1527817 | 0.81 | 53705 | 1889.286 | 0.101 | 0.175 | 1.1 | 0.01 | 0.00478 | 0.303 | 0.355 | 0.0283 | 0.882269 | nan | nan | 53950.99 | 1 | 1665 | 42 | 20 | 22 | 5 | 15 | 0.54 | 2.56 | 4.46 | 1600
1207794 | 60054609 | EN355B | 31"R | 2020-09-24 | VD02 | no | 18 | 0.8 | 0.56 | -0.24 | 19 | 15 | 2.89579 | 1.001554 | 0.07815891 | -0.1585171 | 0.81 | 54045 | 1893.346 | 0.125 | 0.154 | 1.11 | 0.011 | 0.00496 | 0.231 | 0.358 | 0.0273 | 0.953661 | nan | nan | 53973 | 1 | 1678 | 42 | 23 | 19 | 5 | 18 | 0.66 | 5.65 | 2.55 | 1596
1207795 | 60054614 | EN355B | 31"R | 2020-09-24 | VD02 | no | 20 | 1.06 | 0.83 | -0.23 | 15 | 18 | 8.270673 | 1.698122 | 0.2422254 | -0.151048 | 0.8 | 54237 | 1888.161 | 0.103 | 0.184 | 1.12 | 0.0109 | 0.00485 | 0.255 | 0.304 | 0.0289 | 0.6049 | nan | nan | 54155.01 | 1 | 1674 | 51 | 25 | 26 | 5 | 20 | 0.42 | 1.97 | 3.67 | 1597
1207796 | 60054619 | EN355B | 31"R | 2020-09-24 | VD02 | no | 17 | 1.52 | 0.64 | -0.88 | 15 | 15 | 9.105859 | 2.008402 | 0.1786369 | -0.1486349 | 0.8 | 53152 | 1878.281 | 0.108 | 0.156 | 1.11 | 0.0107 | 0.00588 | 0.23 | 0.373 | 0.0244 | 0.665248 | nan | nan | 53598 | 1 | 1656 | 54 | 23 | 31 | 6 | 17 | 0.35 | 0.52 | 1.3 | 1591
1207797 | 60054624 | EN355B | 31"R | 2020-09-24 | VD02 | no | 19 | 1.22 | 0.81 | -0.41 | 13 | 18 | 9.505964 | 2.003649 | 0.213146 | -0.1508799 | 0.8 | 52439 | 1879.604 | 0.12 | 0.161 | 1.11 | 0.0098 | 0.00515 | 0.164 | 0.354 | 0.0274 | 0.720927 | nan | nan | 52912 | 1 | 1667 | 53 | 25 | 28 | 6 | 19 | 0.37 | 1 | 1.7 | 1591
1207798 | 60054454 | 8630M4 | 69"P | 2020-09-24 | VD02 | no | 16 | 0.67 | 0.74 | 0.07 | 21 | 14 | 8.091448 | 1.48385 | 0.1645215 | -0.1600557 | 0.74 | 54296 | 1849.037 | 0.319 | 0.311 | 0.917 | 0.0095 | 0.000427 | 0.976 | 0.878 | 0.0249 | 0.798214 | nan | nan | 52582.99 | 1 | 1627 | 47 | 22 | 25 | 6 | 16 | 0.43 | 2.87 | 0 | 1567
1207799 | 60054410 | EN355B | 24"R | 2020-09-24 | VD02 | no | 18 | 1.43 | 0.94 | -0.49 | 16 | 17 | 8.765457 | 2.060645 | 0.3332166 | -0.1503366 | 0.8 | 55167 | 1883.285 | 0.0972 | 0.15 | 1.1 | 0.0123 | 0.00469 | 0.282 | 0.34 | 0.0305 | 0.674888 | nan | nan | 55081 | 1 | 1668 | 53 | 24 | 29 | 6 | 18 | 0.33 | 0.88 | 1.32 | 1594
1207800 | 60054720 | 1035 | 16"R | 2020-09-28 | VD03 | no | 33 | 1.07 | 0.75 | -0.32 | 17 | 7 | 8.880961 | 1.729693 | 0.7934218 | 0.5449958 | 0.78 | 54626 | 1888.125 | 0.344 | 0.212 | 0.643 | 0.0087 | 0.0168 | 0.12 | 0.134 | 0.022 | 1.33788 | nan | nan | 54448.99 | 2 | 1614 | 123 | 46 | 77 | 13 | 33 | 0.9 | 37.36 | 0 | 1596
1207801 | 60054689 | A105 | 13"R | 2020-09-28 | VD02 | no | 20 | 1.12 | 0.99 | -0.13 | 18 | 13 | 15.14008 | 1.745424 | 0.4482676 | 0.1922826 | 0.81 | 54970 | 1897.508 | 0.163 | 0.181 | 1.11 | 0.0094 | 0.00209 | 0.133 | 0.269 | 0.0335 | 1.16605 | nan | nan | 55601 | 1 | 1689 | 54 | 26 | 28 | 6 | 20 | 0.82 | 7.21 | 0 | 1602
1207802 | 60054700 | 1E0621 | 16"R | 2020-09-28 | VD02 | no | 18 | 1.14 | 1.3 | 0.16 | 14 | 14 | 12.21353 | 1.852837 | 0.3540637 | -0.01293999 | 0.8 | 54111 | 1897.73 | 0.205 | 0.163 | 0.82 | 0.0093 | 0.0171 | 0.13 | 0.185 | 0.0301 | 0.981881 | nan | nan | 53811 | 1 | 1684 | 66 | 24 | 42 | 6 | 18 | 0.71 | 5.79 | 0 | 1598
1207803 | 60054715 | F70-1 | 69"P | 2020-09-28 | VD02 | no | 20 | 1.03 | 0.79 | -0.24 | 17 | 14 | 24.29799 | 1.663518 | 2.421086 | 0.05606927 | 0.82 | 52362 | 1898.633 | 0.0689 | 0.205 | 1.32 | 0.008 | 0.000632 | 0.164 | 0.913 | 0.033 | 1.10912 | nan | nan | 51149 | 1 | 1684 | 61 | 27 | 34 | 7 | 20 | 0.78 | 5.89 | 0 | 1584
1207804 | 60054662 | 4130 FM | 24"Q | 2020-09-28 | VD02 | no | 19 | 0.8 | 1.24 | 0.44 | 15 | 11 | 8.149945 | 1.334166 | 0.2700906 | -0.1146279 | 0.78 | 52982 | 1886.974 | 0.321 | 0.265 | 0.576 | 0.0062 | 0.00175 | 1.08 | 0.233 | 0.0201 | 1.27097 | nan | nan | 52665.99 | 1 | 1679 | 52 | 25 | 27 | 6 | 19 | 0.87 | 8.67 | 0 | 1584
1207805 | 60054489 | 8630M4 | 69"P | 2020-09-28 | VD03 | no | 25 | 0.69 | 0.5 | -0.19 | 18 | 22 | 8.044963 | 1.556776 | 0.08210101 | -0.1563189 | 0.75 | 53962 | 1850.227 | 0.326 | 0.324 | 0.925 | 0.0059 | 0.0014 | 0.928 | 0.848 | 0.0222 | 1.02193 | nan | nan | 52373.99 | 1 | 1658 | 74 | 33 | 41 | 8 | 25 | 0.61 | 7.42 | 0 | 1558
1207806 | 60054495 | 8630M4 | 69"P | 2020-09-28 | VD03 | no | 30 | 0.66 | 0.5 | -0.16 | 28 | 27 | 9.935175 | 1.832701 | 1.583121 | 0.03917342 | 0.76 | 54210 | 1865.178 | 0.33 | 0.323 | 0.914 | 0.0086 | 0.00031 | 0.929 | 0.853 | 0.0254 | 0.760473 | nan | nan | 52709 | 1 | 1679 | 69 | 36 | 33 | 6 | 30 | 0.55 | 6.73 | 0 | 1559
1207807 | 60054604 | EN355B | 31"R | 2020-09-28 | VD02 | no | 20 | 0.65 | 0.61 | -0.04 | 18 | 17 | 12.77793 | 1.731934 | 0.2606689 | -0.1549407 | 0.81 | 53620 | 1894.229 | 0.108 | 0.193 | 1.1 | 0.0104 | 0.006 | 0.268 | 0.27 | 0.0254 | 0.892277 | nan | nan | 53849 | 1 | 1682 | 59 | 25 | 34 | 5 | 20 | 0.57 | 2.66 | 5.25 | 1580
1207808 | 60054634 | EN355B | 31"R | 2020-09-28 | VD02 | no | 16 | 1.28 | 0.76 | -0.52 | 15 | 14 | 13.26775 | 1.739747 | 0.3308472 | -0.1139852 | 0.8 | 53445 | 1883.296 | 0.117 | 0.186 | 1.1 | 0.0083 | 0.00578 | 0.183 | 0.296 | 0.027 | 0.90963 | nan | nan | 53765.01 | 1 | 1575 | 45 | 21 | 24 | 5 | 16 | 0.6 | 2.13 | 5.78 | 1597
1207809 | 60054541 | EN355B | 24"R | 2020-09-28 | VD02 | no | 18 | 0.96 | 0.93 | -0.03 | 16 | 15 | 9.833679 | 1.6677 | 0.1870714 | -0.1463385 | 0.81 | 50473 | 1890.325 | 0.117 | 0.195 | 1.11 | 0.0089 | 0.00542 | 0.17 | 0.267 | 0.0284 | 0.88414 | nan | nan | 50269 | 1 | 1673 | 45 | 23 | 22 | 5 | 18 | 0.61 | 3.13 | 6.1 | 1587
1207810 | 60054674 | 4130 FM | 31"R | 2020-09-28 | VD04 | no | 17 | 1.03 | 1.09 | 0.06 | 14 | 13 | 10.02378 | 1.463874 | 0.455342 | -0.1577332 | 0.77 | 52986 | 1877.643 | 0.325 | 0.304 | 0.598 | 0.0086 | 0.000908 | 1.06 | 0.222 | 0.0244 | 1.02152 | nan | nan | 52257 | 1 | 1660 | 68 | 23 | 45 | 6 | 17 | 0.62 | 7.33 | 0 | 1571
1207811 | 60054746 | 4130 FM | 24"Q | 2020-09-28 | VD02 | no | 15 | 1.27 | 1 | -0.27 | 20 | 12 | 8.514616 | 1.816103 | 0.4822116 | -0.1232326 | 0.76 | 53432 | 1869.826 | 0.316 | 0.3 | 0.595 | 0.0078 | 0.00141 | 1.06 | 0.222 | 0.0273 | 0.92826 | nan | nan | 52182 | 1 | 1646 | 54 | 21 | 33 | 6 | 15 | 0.54 | 4.23 | 0 | 1571
1207812 | 60054593 | 42CRMO4 LIEBHERR | 24"R | 2020-09-29 | VD02 | no | 20 | 1.05 | 1.12 | 0.07 | 18 | 18 | 9.437683 | 1.661162 | 0.1781572 | -0.1542455 | 0.75 | 60178 | 1863.03 | 0.413 | 0.206 | 0.876 | 0.0103 | 0.0016 | 0.967 | 0.205 | 0.0256 | 0.813903 | nan | nan | 59806 | 1 | 1650 | 51 | 25 | 26 | 5 | 20 | 0.54 | 5.5 | 0 | 1579
1207813 | 60054599 | 42CRMO4 LIEBHERR | 24"R | 2020-09-29 | VD03 | no | 15 | 1.47 | 1.39 | -0.08 | 18 | 12 | 13.6598 | 1.708318 | 0.2383784 | -0.1477658 | 0.73 | 59297 | 1844.105 | 0.409 | 0.211 | 0.866 | 0.0099 | 0.00144 | 0.954 | 0.205 | 0.0298 | 0.871797 | nan | nan | 59022 | 1 | 1615 | 78 | 20 | 58 | 5 | 15 | 0.58 | 5.17 | 0 | 1552
1207814 | 60054529 | 8630M4 | 52"P | 2020-09-29 | VD03 | no | 30 | 0.74 | 1.02 | 0.28 | 18 | 26 | 2.622958 | 1.050646 | 0.8803848 | -0.16514 | 0.75 | 53638 | 1853.435 | 0.331 | 0.338 | 0.934 | 0.0072 | 0.000704 | 0.942 | 0.866 | 0.0236 | 1.01689 | nan | nan | 52468.01 | 1 | 1665 | 83 | 35 | 48 | 5 | 30 | 0.78 | 13.65 | 0 | 1557
1207815 | 60054523 | 8630M4 | 52"P | 2020-09-29 | VD02 | no | 30 | 0.62 | 0.5 | -0.12 | 20 | 28 | 2.845429 | 1.38715 | 0.1802042 | -0.1631036 | 0.75 | 53785 | 1856.367 | 0.321 | 0.304 | 0.927 | 0.0078 | 0.000713 | 0.938 | 0.856 | 0.0219 | 0.686603 | nan | nan | 52376 | 1 | 1665 | 65 | 36 | 29 | 6 | 30 | 0.5 | 6.32 | 0 | 1569
1207816 | 60054512 | 8630M4 | 63"P | 2020-09-29 | VD02 | no | 31 | 0.59 | 0.58 | -0.01 | 15 | 28 | 0.6481633 | 1.226121 | 0.07781118 | -0.1641385 | 0.76 | 50024 | 1857.78 | 0.327 | 0.286 | 0.896 | 0.0063 | 0.000779 | 0.944 | 0.851 | 0.0265 | 0.731029 | nan | nan | 49091 | 1 | 1673 | 71 | 36 | 35 | 5 | 31 | 0.56 | 8.44 | 0 | 1553
1207817 | 60054274 | 410S | 69"P | 2020-09-29 | VD04 | si | 15 | 0.9 | 0.9 | 0 | 24 | 11 | 5.380375 | 1.296298 | 0.2073223 | -0.1327617 | 0.84 | 53273 | 1873.952 | 0.112 | 0.345 | 0.691 | 0.025 | 0.0016 | 11.76 | 0.407 | 0.0204 | 1.23705 | nan | nan | 52707 | 1 | 1658 | 133 | 68 | 65 | 53 | 15 | 0.82 | 10.33 | 17.16 | 1578
1207818 | 60054581 | 42CRMO4 LIEBHERR | 20"R | 2020-09-29 | VD03 | no | 21 | 0.85 | 0.63 | -0.22 | 22 | 19 | 6.109868 | 1.384684 | 0.2511744 | -0.1563794 | 0.78 | 58107 | 1886.271 | 0.412 | 0.192 | 0.866 | 0.0105 | 0.00191 | 0.979 | 0.212 | 0.0254 | 0.90074 | nan | nan | 56585.99 | 1 | 1679 | 59 | 26 | 33 | 5 | 21 | 0.7 | 7.54 | 0 | 1582
1207819 | 60054587 | 42CRMO4 LIEBHERR | 24"R | 2020-09-29 | VD06 | no | 40 | 0.86 | 0.7 | -0.16 | 20 | 17 | 8.257473 | 1.529605 | 0.4546821 | -0.1432009 | 0.76 | 58859 | 1863.849 | 0.414 | 0.182 | 0.863 | 0.0115 | 0.00185 | 0.962 | 0.193 | 0.0253 | 0.940965 | nan | nan | 58407 | 2 | 1660 | 154 | 50 | 104 | 10 | 40 | 0.66 | 17.95 | 0 | 1570
1207820 | 60054535 | A105 | 69"P | 2020-09-29 | VD02 | no | 20 | 0.9 | 0.5 | -0.4 | 15 | 18 | 7.297716 | 1.611329 | 0.0173725 | -0.1531282 | 0.79 | 53133 | 1879.072 | 0.16 | 0.166 | 1.13 | 0.0087 | 0.000949 | 0.179 | 0.18 | 0.0263 | 0.824447 | nan | nan | 52630 | 1 | 1668 | 50 | 25 | 25 | 5 | 20 | 0.57 | 5.47 | 0 | 1580
1207821 | 60054639 | EN355B | 31"R | 2020-09-29 | VD02 | no | 18 | 0.87 | 0.54 | -0.33 | 19 | 11 | 4.652803 | 1.183294 | 0.1430722 | -0.1467414 | 0.81 | 54437 | 1891.142 | 0.118 | 0.204 | 1.14 | 0.0084 | 0.00647 | 0.252 | 0.143 | 0.0216 | 1.168 | nan | nan | 53983 | 1 | 1677 | 52 | 23 | 29 | 5 | 18 | 0.82 | 6.34 | 5.07 | 1603
1207822 | 60054684 | 1524 CAT | 20"R | 2020-09-29 | VD02 | no | 17 | 1.09 | 0.92 | -0.17 | 15 | 14 | 9.388789 | 1.480322 | 0.09133963 | -0.15206 | 0.79 | 56400 | 1886.792 | 0.178 | 0.29 | 1.37 | 0.0138 | 0.0128 | 0.177 | 0.187 | 0.0385 | 0.905783 | nan | nan | 56691 | 1 | 1667 | 47 | 22 | 25 | 5 | 17 | 0.64 | 5.67 | 0 | 1591
1207823 | 60054644 | EN355B | 31"R | 2020-09-29 | VD02 | no | 16 | 1.23 | 0.82 | -0.41 | 15 | 14 | 9.661236 | 1.503637 | 0.2906639 | -0.1556394 | 0.8 | 53511 | 1879.539 | 0.11 | 0.202 | 1.1 | 0.0109 | 0.00526 | 0.196 | 0.345 | 0.0266 | 0.929341 | nan | nan | 53353 | 1 | 1658 | 51 | 21 | 30 | 5 | 16 | 0.64 | 2.85 | 1.7 | 1580
1207824 | 60054547 | EN355B | 24"R | 2020-09-30 | VD02 | no | 18 | 0.9 | 0.52 | -0.38 | 18 | 15 | 2.955543 | 0.8343079 | 0.1555879 | -0.1610834 | 0.81 | 51507 | 1892.092 | 0.0951 | 0.205 | 1.1 | 0.0121 | 0.0051 | 0.262 | 0.465 | 0.0268 | 1.10182 | nan | nan | 52549 | 1 | 1677 | 48 | 23 | 25 | 5 | 18 | 0.67 | 6.2 | 5.14 | 1597
1207825 | 60054629 | EN355B | 31"R | 2020-09-30 | VD02 | no | 16 | 0.92 | 0.5 | -0.42 | 15 | 13 | 3.286124 | 1.487762 | 0.06261666 | -0.1622711 | 0.8 | 52026 | 1884.177 | 0.105 | 0.167 | 1.1 | 0.0121 | 0.00544 | 0.241 | 0.343 | 0.0229 | 1.02385 | nan | nan | 52006.99 | 1 | 1665 | 43 | 22 | 21 | 6 | 16 | 0.65 | 3.95 | 2.42 | 1587
1207826 | 60054479 | 1045 | 63"P | 2020-09-30 | VD02 | no | 18 | 0.75 | 0.5 | -0.25 | 11 | 12 | 0.2626127 | 0.8579534 | 0.1147549 | -0.1598864 | 0.73 | 49899 | 1857.167 | 0.474 | 0.182 | 0.663 | 0.0102 | 0.00129 | 0.126 | 0.206 | 0.0264 | 1.17754 | nan | nan | 49646 | 1 | 1641 | 49 | 23 | 26 | 5 | 18 | 0.84 | 9.14 | 0 | 1551
1207827 | 60054559 | 1045 | 52"P | 2020-09-30 | VD02 | no | 16 | 1.01 | 0.64 | -0.37 | 16 | 12 | 4.774182 | 1.295539 | 0.3785158 | -0.1496902 | 0.73 | 53541 | 1848.219 | 0.465 | 0.197 | 0.663 | 0.0096 | 0.00198 | 0.139 | 0.205 | 0.0289 | 1.0428 | nan | nan | 53260 | 1 | 1626 | 65 | 21 | 44 | 5 | 16 | 0.76 | 8.46 | 0 | 1544
1207828 | 60054695 | EN355B | 24"R | 2020-09-30 | VD02 | no | 21 | 0.99 | 1.15 | 0.16 | 14 | 18 | 6.330162 | 1.823029 | 0.2274453 | -0.1609334 | 0.81 | 58925 | 1890.933 | 0.118 | 0.146 | 1.1 | 0.0105 | 0.00487 | 0.169 | 0.351 | 0.0282 | 0.823108 | nan | nan | 58704 | 1 | 1683 | 61 | 26 | 35 | 5 | 21 | 0.56 | 3.11 | 3.92 | 1596
1207829 | 60054650 | 1080 | 24"R | 2020-09-30 | VD02 | no | 22 | 0.81 | 0.5 | -0.31 | 18 | 20 | 3.357727 | 1.554098 | 0.04266276 | -0.1542013 | 0.7 | 55194 | 1846.742 | 0.78 | 0.169 | 0.75 | 0.0103 | 0.0134 | 0.13 | 0.181 | 0.0161 | 0.739424 | nan | nan | 54509 | 1 | 1639 | 59 | 28 | 31 | 6 | 22 | 0.56 | 5.35 | 0 | 1556
1207830 | 60053894 | 1020 | 20"R | 2020-09-30 | VD03 | no | 21 | 0.88 | 0.88 | 0 | 19 | 17 | 4.429872 | 1.675858 | 0.5253477 | -0.158372 | 0.8 | 52344 | 1896.203 | 0.184 | 0.17 | 0.437 | 0.0057 | 0.0166 | 0.131 | 0.416 | 0.0223 | 0.828792 | nan | nan | 56728 | 1 | 1687 | 48 | 26 | 22 | 5 | 21 | 0.52 | 5.64 | 0 | 1606
1207831 | 60054473 | A105 | 24"R | 2020-09-30 | VD02 | no | 19 | 0.95 | 1.03 | 0.08 | 16 | 17 | 6.219506 | 1.495906 | 0.1107251 | -0.1581692 | 0.8 | 54757 | 1887.959 | 0.157 | 0.175 | 1.1 | 0.0109 | 0.00283 | 0.17 | 0.259 | 0.0272 | 0.825376 | nan | nan | 55017 | 1 | 1673 | 48 | 24 | 24 | 5 | 19 | 0.58 | 5.41 | 0 | 1594
1207832 | 60054842 | EN355B | 24"R | 2020-09-30 | VD02 | no | 20 | 3.5 | 0.62 | -2.88 | 13 | 18 | 5.152682 | 1.644498 | 0.1330023 | -0.1615612 | 0.81 | 55636 | 1892.676 | 0.117 | 0.172 | 1.11 | 0.0105 | 0.00537 | 0.146 | 0.18 | 0.0253 | 0.820331 | nan | nan | 54482 | 1 | 1682 | 51 | 25 | 26 | 5 | 20 | 0.52 | 2.92 | 1.97 | 1591
1207833 | 60054679 | A871 TYPE 1 | 24"R | 2020-09-30 | VD03 | no | 19 | 0.77 | 1.13 | 0.36 | 13 | 12 | 4.232006 | 1.32872 | 0.1911473 | -0.1608447 | 0.78 | 55101 | 1878.24 | 0.146 | 0.464 | 1.22 | 0.0134 | 0.0077 | 0.602 | 0.12 | 0.0266 | 1.05123 | nan | nan | 54643 | 1 | 1664 | 56 | 24 | 32 | 5 | 19 | 0.62 | 10.85 | 0 | 1586
1207834 | 60054006 | F22 SFC1-2 | 69"P | 2020-09-30 | VD02 | no | 19 | 0.85 | 1.16 | 0.31 | 16 | 16 | 6.60523 | 1.291345 | 0.09603509 | -0.1604644 | 0.8 | 51452 | 1873.979 | 0.127 | 0.166 | 0.529 | 0.0076 | 0.00173 | 2.4 | 0.137 | 0.0265 | 0.879871 | nan | nan | 51603 | 1 | 1659 | 54 | 24 | 30 | 5 | 19 | 0.65 | 7.32 | 0 | 1574
1207835 | 60054706 | F22 EH | 80"P | 2020-09-30 | VD03 | no | 19 | 1.06 | 0.94 | -0.12 | 18 | 18 | 6.98847 | 1.629636 | 0.2286069 | -0.1612653 | 0.79 | 56577 | 1870.924 | 0.138 | 0.177 | 0.559 | 0.0061 | 0.00145 | 2.21 | 0.209 | 0.0276 | 0.755756 | nan | nan | 56120 | 1 | 1657 | 59 | 25 | 34 | 6 | 19 | 0.5 | 5.01 | 0 | 1582
1207836 | 60054553 | 4140 | 31"R | 2020-09-30 | VD02 | no | 18 | 0.83 | 0.51 | -0.32 | 10 | 16 | 3.554469 | 1.416907 | 0.02804068 | -0.1636736 | 0.75 | 47960 | 1864.687 | 0.428 | 0.317 | 0.873 | 0.0053 | 0.000736 | 1.06 | 0.13 | 0.0282 | 0.852265 | nan | nan | 48435 | 1 | 1648 | 54 | 24 | 30 | 6 | 18 | 0.57 | 4.92 | 0 | 1552
1207837 | 60054858 | 316L FM | 49"Q | 2020-09-30 | VD05 | si | 12 | 0.97 | 0.97 | 0 | 22 | 12 | 5.085 | 1.319742 | 0.6585401 | -0.1463364 | 0.85 | 48144 | 1839.875 | 0.0161 | 0.34 | 1.35 | 0.0359 | 0.0261 | 16.05 | 10.18 | 0.0037 | 1.07526 | nan | nan | 55470 | 1 | 1618 | 282 | 125 | 157 | 113 | 12 | 0.78 | 29.27 | 28.91 | 1522
1207838 | 60054808 | 347H | 49"Q | 2020-10-01 | VD09 | si | 15 | 2.25 | 2.25 | 0 | 20 | 6 | 17.54896 | 2.000466 | 2.75425 | 1.199382 | 0.88 | 48993 | 1858.51 | 0.0456 | 0.305 | 1.33 | 0.0364 | 0.00228 | 17.16 | 9.14 | 0.0091 | 1.17963 | nan | nan | 54821 | 1 | 1646 | 211 | 79 | 132 | 64 | 15 | 0.76 | 25.81 | 0.64 | 1526
1207839 | 60054869 | 347H | 49"Q | 2020-10-01 | VD05 | si | 20 | 1.23 | 1.23 | 0 | 18 | 12 | 11.99547 | 1.639625 | 0.5299548 | -0.1232608 | 0.89 | 52250 | 1863.91 | 0.0475 | 0.316 | 1.49 | 0.0327 | 0.00211 | 17.19 | 9.35 | 0.0112 | 0.972796 | nan | nan | 51875 | 1 | 1655 | 189 | 83 | 106 | 63 | 20 | 0.69 | 21.83 | 9.02 | 1538
1207840 | 60054507 | 8630M4 | 69"P | 2020-10-01 | VD03 | no | 31 | 0.72 | 0.7 | -0.02 | 17 | 29 | -0.4318068 | 0.9562986 | 0.2123806 | -0.1635244 | 0.75 | 54461 | 1857.69 | 0.329 | 0.326 | 0.933 | 0.0099 | 0.000968 | 0.932 | 0.848 | 0.022 | 0.995787 | nan | nan | 53529.01 | 1 | 1676 | 79 | 37 | 42 | 6 | 31 | 0.67 | 22.24 | 0 | 1556
1207841 | 60054517 | 8630M4 | 63"P | 2020-10-01 | VD03 | no | 31 | 0.54 | 0.5 | -0.04 | 22 | 29 | 2.154454 | 1.736377 | 0.2030631 | -0.1634097 | 0.76 | 49834 | 1858.829 | 0.329 | 0.276 | 0.926 | 0.0054 | 0.00145 | 0.929 | 0.877 | 0.0214 | 0.687533 | nan | nan | 48805 | 1 | 1675 | 78 | 37 | 41 | 6 | 31 | 0.49 | 6.21 | 0 | 1551
1207842 | 60054501 | 8630M4 | 69"P | 2020-10-01 | VD03 | no | 29 | 0.61 | 0.52 | -0.09 | 16 | 26 | 1.524391 | 1.683445 | 0.06142532 | -0.1686122 | 0.75 | 53765 | 1851.29 | 0.327 | 0.325 | 0.936 | 0.0063 | 0.00109 | 0.935 | 0.871 | 0.0249 | 0.749619 | nan | nan | 52592.01 | 1 | 1661 | 77 | 35 | 42 | 6 | 29 | 0.49 | 8 | 0 | 1554
1207843 | 60054836 | 8620H | 16"R | 2020-10-01 | VD02 | no | 20 | 0.84 | 0.5 | -0.34 | 17 | 17 | 2.963945 | 1.390931 | 0.04532857 | -0.1642299 | 0.8 | 53921 | 1896.155 | 0.224 | 0.243 | 0.898 | 0.0073 | 0.00126 | 0.543 | 0.516 | 0.0224 | 0.914465 | nan | nan | 53297 | 1 | 1685 | 59 | 25 | 34 | 5 | 20 | 0.67 | 6.82 | 0 | 1592
1207844 | 60054848 | EN355B | 24"R | 2020-10-01 | VD02 | no | 17 | 0.93 | 0.71 | -0.22 | 15 | 14 | 3.010984 | 1.022072 | 0.1218156 | -0.162083 | 0.8 | 55555 | 1884.911 | 0.118 | 0.175 | 1.11 | 0.0073 | 0.00596 | 0.229 | 0.216 | 0.0301 | 1.02893 | nan | nan | 55090 | 1 | 1665 | 58 | 21 | 37 | 4 | 17 | 0.82 | 5.14 | 8.07 | 1595
1207845 | 60054776 | EN355B | 24"R | 2020-10-01 | VD02 | no | 18 | 1.09 | 0.78 | -0.31 | 16 | 14 | 6.906043 | 1.679698 | 0.1097096 | -0.1428998 | 0.8 | 54220 | 1888.962 | 0.112 | 0.19 | 1.11 | 0.011 | 0.00636 | 0.206 | 0.375 | 0.0312 | 0.861325 | nan | nan | 54521 | 1 | 1671 | 49 | 23 | 26 | 5 | 18 | 0.55 | 2.47 | 4.45 | 1595
1207846 | 60054782 | EN355B | 24"R | 2020-10-01 | VD02 | no | 17 | 0.88 | 0.74 | -0.14 | 15 | 13 | 2.051968 | 1.011257 | 0.01068967 | -0.1518542 | 0.8 | 54460 | 1881.496 | 0.0969 | 0.178 | 1.12 | 0.0123 | 0.00581 | 0.248 | 0.448 | 0.0286 | 1.12678 | nan | nan | 54940.99 | 1 | 1663 | 50 | 22 | 28 | 5 | 17 | 0.85 | 6.19 | 3.34 | 1591
1207847 | 60054825 | 1552 | 13"R | 2020-10-02 | VD02 | no | 15 | 0.68 | 0.85 | 0.17 | 15 | 12 | 5.119719 | 1.310711 | 0.09188104 | -0.1455282 | 0.74 | 53521 | 1861.124 | 0.481 | 0.236 | 1.32 | 0.0155 | 0.0111 | 0.256 | 0.447 | 0.0251 | 1.03294 | nan | nan | 53949 | 1 | 1637 | 46 | 20 | 26 | 5 | 15 | 0.73 | 5.41 | 0 | 1569
1207848 | 60054819 | 4130 | 49"Q | 2020-10-02 | VD02 | no | 16 | 1.04 | 0.72 | -0.32 | 17 | 11 | 2.37238 | 1.017599 | 0.06199049 | -0.1593862 | 0.76 | 58009 | 1860.564 | 0.324 | 0.286 | 0.586 | 0.0086 | 0.00114 | 1.04 | 0.226 | 0.0295 | 1.18554 | nan | nan | 57295 | 1 | 1638 | 48 | 21 | 27 | 5 | 16 | 0.69 | 7.86 | 0 | 1563
1207849 | 60054864 | 4130 FM | 69"P | 2020-10-02 | VD02 | no | 16 | 1.12 | 0.5 | -0.62 | 16 | 14 | 4.595951 | 1.596523 | 0.3175062 | -0.1571326 | 0.76 | 53302 | 1863.26 | 0.332 | 0.293 | 0.596 | 0.0071 | 0.0011 | 1.07 | 0.23 | 0.0282 | 0.866871 | nan | nan | 51963 | 1 | 1642 | 62 | 22 | 40 | 6 | 16 | 0.56 | 5.35 | 0 | 1560
1207850 | 60054875 | 4130 FM | 49"Q | 2020-10-02 | VD02 | no | 18 | 1.18 | 1.03 | -0.15 | 16 | 13 | 4.387746 | 1.482119 | 0.312024 | 0.03005875 | 0.76 | 57668 | 1862.894 | 0.33 | 0.278 | 0.594 | 0.0065 | 0.00118 | 1.07 | 0.221 | 0.0352 | 1.0275 | nan | nan | 57676 | 1 | 1645 | 52 | 23 | 29 | 5 | 18 | 0.79 | 5.64 | 0 | 1571
1207851 | 60054885 | A105 | 31"R | 2020-10-02 | VD02 | no | 21 | 0.86 | 0.67 | -0.19 | 13 | 20 | 3.970581 | 1.437078 | 0.1042995 | -0.1606491 | 0.81 | 52985 | 1897.694 | 0.164 | 0.166 | 1.11 | 0.0094 | 0.00204 | 0.185 | 0.218 | 0.0281 | 0.870861 | nan | nan | 51953 | 1 | 1691 | 53 | 27 | 26 | 6 | 21 | 0.65 | 5.55 | 0 | 1595
1207852 | 60054880 | A105 | 24"R | 2020-10-02 | VD02 | no | 20 | 0.96 | 0.78 | -0.18 | 10 | 19 | 5.846881 | 1.56294 | 0.2067571 | -0.1590919 | 0.81 | 57283 | 1894.388 | 0.158 | 0.186 | 1.11 | 0.0077 | 0.00219 | 0.16 | 0.24 | 0.0343 | 0.830981 | nan | nan | 52422 | 1 | 1684 | 53 | 25 | 28 | 5 | 20 | 0.61 | 5.16 | 0 | 1590
1207853 | 60054897 | LF2H | 52"P | 2020-10-02 | VD04 | no | 22 | 0.72 | 0.95 | 0.23 | 17 | 20 | 5.400987 | 1.321396 | 0.04730504 | -0.1603363 | 0.83 | 52754 | 1910.175 | 0.0851 | 0.254 | 1.32 | 0.011 | 0.00193 | 0.163 | 0.357 | 0.018 | 0.918299 | nan | nan | 52814 | 1 | 1709 | 78 | 28 | 50 | 6 | 22 | 0.53 | 7.22 | 10.81 | 1584
1207854 | 60054891 | 1040M | 13"R | 2020-10-02 | VD03 | no | 19 | 0.8 | 0.88 | 0.08 | 22 | 18 | 1.387203 | 0.7482868 | 0.226606 | -0.1633013 | 0.77 | 53722 | 1882.297 | 0.41 | 0.158 | 0.637 | 0.0108 | 0.00114 | 0.197 | 0.276 | 0.0179 | 1.11099 | nan | nan | 53971 | 1 | 1673 | 60 | 25 | 35 | 6 | 19 | 0.8 | 10.4 | 0 | 1589
1207855 | 60054668 | 4130 FM | 24"Q | 2020-10-02 | VD02 | no | 20 | 0.81 | 1.38 | 0.57 | 37 | 18 | 3.461655 | 1.342299 | 0.1866064 | -0.1601642 | 0.77 | 52362 | 1874.064 | 0.321 | 0.281 | 0.593 | 0.0069 | 0.00123 | 1.08 | 0.229 | 0.0237 | 0.866703 | nan | nan | 49613 | 1 | 1664 | 57 | 26 | 31 | 6 | 20 | 0.72 | 8.2 | 0 | 1586
1207856 | 60054903 | LF6 | 52"P | 2020-10-02 | VD03 | no | 21 | 0.97 | 0.78 | -0.19 | 17 | 19 | 7.289207 | 1.891924 | 0.105189 | -0.1615088 | 0.82 | 52588 | 1907.536 | 0.146 | 0.169 | 1.25 | 0.0094 | 0.0146 | 0.164 | 0.102 | 0.025 | 0.777763 | nan | nan | 52870.99 | 1 | 1699 | 69 | 26 | 43 | 5 | 21 | 0.5 | 3.33 | 9.41 | 1575
1207857 | 60054987 | EN355B | 24"R | 2020-10-11 | VD02 | no | 20 | 1.04 | 0.66 | -0.38 | 19 | 12 | 17.09037 | 1.914124 | 0.6905985 | 0.1306568 | 0.82 | 48416 | 1902.555 | 0.118 | 0.222 | 1.11 | 0.0084 | 0.00406 | 0.109 | 0.346 | 0.035 | 1.15567 | nan | nan | 52165 | 1 | 1698 | 61 | 28 | 33 | 8 | 20 | 0.75 | 2.34 | 4.52 | 1588
1207858 | 60054993 | EN355B | 24"R | 2020-10-12 | VD02 | no | 18 | 0.97 | 0.74 | -0.23 | 16 | 8 | 8.870228 | 1.503992 | 0.4160982 | 0.0464447 | 0.81 | 55134 | 1895.05 | 0.12 | 0.267 | 1.11 | 0.0081 | 0.00588 | 0.157 | 0.264 | 0.0347 | 1.35082 | nan | nan | 54523 | 1 | 1687 | 62 | 25 | 37 | 7 | 18 | 0.99 | 9.27 | 1.48 | 1597
1207859 | 60054932 | 1E0621 | 16"R | 2020-10-12 | VD02 | no | 20 | 1.03 | 0.84 | -0.19 | 18 | 16 | 13.28262 | 1.985673 | 1.073281 | 0.003526109 | 0.81 | 52838 | 1901.804 | 0.218 | 0.154 | 0.805 | 0.0093 | 0.0243 | 0.149 | 0.145 | 0.0278 | 1.01288 | nan | nan | 54203 | 1 | 1697 | 75 | 27 | 48 | 7 | 20 | 0.76 | 13.36 | 0 | 1593
1207860 | 60055104 | 4340 | 69"P | 2020-10-12 | VD02 | no | 18 | 1.03 | 1.16 | 0.13 | 18 | 15 | 5.529508 | 2.043683 | 1.687481 | 0.6070683 | 0.74 | 51920 | 1841.937 | 0.41 | 0.186 | 0.781 | 0.0098 | 0.0141 | 0.848 | 1.84 | 0.0154 | 0.971764 | nan | nan | 51835 | 1 | 1697 | 59 | 25 | 34 | 7 | 18 | 0.72 | 5.49 | 0 | 1558
1207861 | 60055110 | 4340 | 69"P | 2020-10-12 | VD02 | no | 18 | 1.04 | 0.67 | -0.37 | 18 | 15 | 8.590977 | 2.08413 | 0.6050599 | 0.01841076 | 0.74 | 52485 | 1846.741 | 0.419 | 0.155 | 0.769 | 0.0102 | 0.0136 | 0.841 | 1.82 | 0.0164 | 1.02863 | nan | nan | 52225 | 1 | 1633 | 56 | 25 | 31 | 7 | 18 | 0.65 | 5.37 | 0 | 1554
1207862 | 60054969 | 4320 MODIFIED JOYGLOBAL | 52"P | 2020-10-12 | VD02 | no | 18 | 0.92 | 0.73 | -0.19 | 19 | 15 | 9.016787 | 1.660055 | 0.3259688 | -0.142705 | 0.78 | 52432 | 1874.096 | 0.178 | 0.417 | 0.637 | 0.0087 | 0.00153 | 0.569 | 1.54 | 0.0184 | 0.955197 | nan | nan | 52727 | 1 | 1661 | 55 | 24 | 31 | 6 | 18 | 0.66 | 5.17 | 0 | 1573
1207863 | 60054981 | 8630M | 69"P | 2020-10-12 | VD03 | no | 28 | 0.68 | 0.54 | -0.14 | 17 | 24 | 3.574755 | 1.077812 | 0.3707483 | -0.1546805 | 0.74 | 52836 | 1842.882 | 0.329 | 0.326 | 0.937 | 0.0066 | 0.00097 | 0.962 | 0.866 | 0.0261 | 0.986717 | nan | nan | 51856 | 1 | 1655 | 72 | 35 | 37 | 7 | 28 | 0.73 | 16.2 | 0 | 1562
1207864 | 60054975 | 4140 FM O&G | 49"Q | 2020-10-12 | VD02 | no | 20 | 1 | 0.66 | -0.34 | 18 | 16 | 6.92385 | 1.754205 | 0.8034316 | -0.07485203 | 0.74 | 58940 | 1850.839 | 0.43 | 0.161 | 0.955 | 0.0063 | 0.00126 | 1.07 | 0.216 | 0.0235 | 0.935559 | nan | nan | 57639 | 1 | 1641 | 53 | 27 | 26 | 7 | 20 | 0.59 | 6.13 | 0 | 1552
1207865 | 60055177 | 1045 FM | 49"Q | 2020-10-12 | VD02 | no | 20 | 0.91 | 0.65 | -0.26 | 23 | 16 | 6.730631 | 1.646192 | 0.4676208 | -0.07320081 | 0.73 | 57496 | 1851.142 | 0.47 | 0.165 | 0.681 | 0.0073 | 0.00225 | 0.182 | 0.112 | 0.0248 | 1.04635 | nan | nan | 57913.99 | 1 | 1642 | 65 | 27 | 38 | 7 | 20 | 0.65 | 6.09 | 0 | 1562
1207866 | 60055155 | 4130 | 31"R | 2020-10-12 | VD02 | no | 20 | 0.77 | 0.7 | -0.07 | 17 | 15 | 2.244043 | 0.8978283 | 0.1904967 | -0.1582288 | 0.77 | 48211 | 1879.223 | 0.32 | 0.327 | 0.578 | 0.007 | 0.00129 | 1.06 | 0.22 | 0.0287 | 1.03976 | nan | nan | 48523 | 1 | 1590 | 55 | 26 | 29 | 6 | 20 | 0.83 | 10.23 | 0 | 1573
1207867 | 60055172 | 1018 FM | 31"R | 2020-10-12 | VD02 | no | 20 | 0.85 | 1.28 | 0.43 | 15 | 17 | 7.02282 | 1.601935 | 0.328344 | -0.136566 | 0.81 | 53254 | 1895.518 | 0.185 | 0.173 | 0.705 | 0.0074 | 0.00393 | 0.134 | 0.0933 | 0.0331 | 0.915266 | nan | nan | 53706 | 1 | 1688 | 60 | 26 | 34 | 6 | 20 | 0.65 | 6.35 | 0 | 1595
1207868 | 60054948 | EN355B | 31"R | 2020-10-12 | VD02 | no | 20 | 0.95 | 0.65 | -0.3 | 11 | 16 | 8.074537 | 1.674937 | 0.3902565 | -0.151316 | 0.82 | 52888 | 1899.867 | 0.117 | 0.166 | 1.11 | 0.0095 | 0.00573 | 0.184 | 0.318 | 0.0269 | 0.916549 | nan | nan | 53444 | 1 | 1693 | 51 | 27 | 24 | 7 | 20 | 0.57 | 3.02 | 3.82 | 1596
1207869 | 60054963 | EN355B | 31"R | 2020-10-12 | VD02 | no | 19 | 0.99 | 0.82 | -0.17 | 12 | 16 | 8.009909 | 1.649781 | 0.1929374 | -0.1545397 | 0.81 | 52603 | 1893.085 | 0.117 | 0.223 | 1.11 | 0.0101 | 0.0052 | 0.153 | 0.305 | 0.03 | 0.903583 | nan | nan | 53274.01 | 1 | 1684 | 51 | 26 | 25 | 7 | 19 | 0.56 | 3.22 | 1.82 | 1589
1207870 | 60054830 | LF6M VALMONT | 24"R | 2020-10-12 | VD04 | no | 20 | 0.87 | 0.85 | -0.02 | 15 | 16 | 6.744528 | 1.384737 | 0.09259364 | -0.1511148 | 0.81 | 54321 | 1895.641 | 0.142 | 0.188 | 1.31 | 0.0089 | 0.0101 | 0.0803 | 0.0651 | 0.0268 | 0.941916 | nan | nan | 54703 | 1 | 1687 | 67 | 26 | 41 | 6 | 20 | 0.67 | 16.52 | 0 | 1582
1207871 | 60055182 | LF6M VALMONT | 24"R | 2020-10-13 | VD04 | no | 17 | 1.21 | 0.73 | -0.48 | 14 | 13 | 9.18415 | 1.514361 | 0.31495 | -0.1498548 | 0.8 | 55810 | 1891.236 | 0.136 | 0.187 | 1.32 | 0.0085 | 0.00879 | 0.0666 | 0.0517 | 0.0254 | 1.03091 | nan | nan | 55306 | 1 | 1677 | 61 | 24 | 37 | 7 | 17 | 0.64 | 6.32 | 1.94 | 1576
1207872 | 60055098 | A350/LF6M TRINITY | 24"R | 2020-10-13 | VD03 | no | 18 | 0.96 | 1.18 | 0.22 | 13 | 14 | 9.136257 | 1.219091 | 0.03749359 | -0.155848 | 0.8 | 53217 | 1893.618 | 0.168 | 0.212 | 1.32 | 0.009 | 0.00138 | 0.0771 | 0.152 | 0.0298 | 0.961655 | nan | nan | 54407.01 | 1 | 1683 | 60 | 25 | 35 | 7 | 18 | 0.75 | 3.45 | 16.49 | 1581
1207873 | 60054953 | EN355B | 31"R | 2020-10-13 | VD02 | no | 18 | 1.13 | 1 | -0.13 | 15 | 15 | 11.65777 | 1.538572 | 0.2662064 | -0.1412694 | 0.81 | 54565 | 1890.578 | 0.121 | 0.157 | 1.13 | 0.0119 | 0.00501 | 0.0958 | 0.175 | 0.0306 | 0.887506 | nan | nan | 54512.99 | 1 | 1683 | 47 | 25 | 22 | 7 | 18 | 0.55 | 3.05 | 1.57 | 1596
1207874 | 60054958 | EN355B | 31"R | 2020-10-13 | VD02 | no | 19 | 1 | 0.67 | -0.33 | 20 | 15 | 7.309478 | 1.38368 | 0.1016954 | -0.1526861 | 0.8 | 54039 | 1888.668 | 0.123 | 0.201 | 1.11 | 0.0106 | 0.00566 | 0.15 | 0.296 | 0.0305 | 0.970228 | nan | nan | 53691 | 1 | 1679 | 50 | 26 | 24 | 7 | 19 | 0.61 | 3.87 | 3.27 | 1594
1207875 | 60054943 | LF6 | 24"R | 2020-10-13 | VD02 | no | 21 | 0.99 | 0.66 | -0.33 | 16 | 17 | 8.623106 | 1.533539 | 0.2452616 | -0.1464583 | 0.82 | 53943 | 1907.481 | 0.151 | 0.147 | 1.25 | 0.011 | 0.01 | 0.129 | 0.162 | 0.0282 | 0.927462 | nan | nan | 54736 | 1 | 1708 | 54 | 28 | 26 | 7 | 21 | 0.6 | 2.38 | 3.94 | 1584
1207876 | 60055207 | 4130 FM | 49"Q | 2020-10-13 | VD03 | no | 18 | 0.99 | 1.27 | 0.28 | 24 | 15 | 6.348977 | 1.373459 | 0.3123749 | -0.1523894 | 0.76 | 59336 | 1859.747 | 0.328 | 0.284 | 0.577 | 0.0063 | 0.00139 | 1.05 | 0.232 | 0.0299 | 0.949199 | nan | nan | 53527.99 | 1 | 1646 | 62 | 25 | 37 | 7 | 18 | 0.69 | 6.03 | 0 | 1556
1207877 | 60055213 | 4130 FM | 49"Q | 2020-10-13 | VD02 | no | 19 | 1.05 | 0.92 | -0.13 | 20 | 16 | 6.006561 | 1.62405 | 0.3878582 | -0.1491005 | 0.76 | 58763 | 1863.435 | 0.328 | 0.293 | 0.577 | 0.0072 | 0.00129 | 1.06 | 0.224 | 0.0277 | 0.869609 | nan | nan | 57696.99 | 1 | 1652 | 62 | 26 | 36 | 7 | 19 | 0.55 | 4.13 | 0 | 1570
1207878 | 60055219 | 4130 FM | 49"Q | 2020-10-13 | VD02 | no | 20 | 0.68 | 0.96 | 0.28 | 22 | 17 | 6.105781 | 1.302668 | 0.1081928 | -0.1568024 | 0.76 | 58416 | 1862.505 | 0.331 | 0.276 | 0.569 | 0.0067 | 0.00125 | 1.06 | 0.237 | 0.0267 | 0.889262 | nan | nan | 57308 | 1 | 1653 | 59 | 27 | 32 | 7 | 20 | 0.66 | 4.79 | 0 | 1566
1207879 | 60054938 | 4140 | 24"R | 2020-10-13 | VD03 | no | 21 | 0.86 | 0.82 | -0.04 | 21 | 18 | 5.72988 | 1.562307 | 0.3468608 | -0.1539486 | 0.75 | 54466 | 1868.655 | 0.411 | 0.302 | 0.874 | 0.008 | 0.0013 | 1.06 | 0.189 | 0.0256 | 0.858754 | nan | nan | 54555 | 1 | 1663 | 61 | 28 | 33 | 7 | 21 | 0.58 | 5.26 | 0 | 1572
1207880 | 60055167 | 4130 | 13"R | 2020-10-13 | VD02 | no | 18 | 1.04 | 0.93 | -0.11 | 18 | 14 | 6.564602 | 1.402751 | 0.2266198 | -0.1495165 | 0.67 | 55971 | 1769.491 | 0.321 | 0.299 | 0.571 | 0.007 | 0.00259 | 1.05 | 0.208 | 0.0268 | 0.899714 | nan | nan | 55966 | 1 | 1681 | 57 | 24 | 33 | 6 | 18 | 0.62 | 5.03 | 0 | 1589
1207881 | 60055161 | 4130 | 20"R | 2020-10-13 | VD03 | no | 18 | 1.06 | 1.15 | 0.09 | 12 | 15 | 7.932241 | 1.128298 | 0.1885263 | -0.1537734 | 0.79 | 59325 | 1901.411 | 0.318 | 0.3 | 0.574 | 0.0083 | 0.002 | 1.05 | 0.247 | 0.0244 | 1.00597 | nan | nan | 59333 | 1 | 1624 | 65 | 25 | 40 | 7 | 18 | 0.7 | 7.96 | 0 | 1592
1207882 | 60055023 | EN355B | 24"R | 2020-10-13 | VD02 | no | 20 | 0.93 | 0.85 | -0.08 | 13 | 15 | 5.979143 | 1.366228 | 0.2281703 | -0.1451443 | 0.81 | 54500 | 1889.4 | 0.107 | 0.163 | 1.1 | 0.0102 | 0.006 | 0.232 | 0.34 | 0.0281 | 0.96929 | nan | nan | 55058 | 1 | 1680 | 47 | 26 | 21 | 6 | 20 | 0.63 | 3.39 | 2.41 | 1596
1207883 | 60055017 | EN355B | 24"R | 2020-10-13 | VD03 | no | 18 | 0.97 | 1.04 | 0.07 | 17 | 15 | 7.546992 | 1.262163 | 0.1280554 | -0.1533554 | 0.81 | 53812 | 1893.837 | 0.101 | 0.214 | 1.11 | 0.0101 | 0.00482 | 0.231 | 0.304 | 0.0259 | 1.05781 | nan | nan | 54291 | 1 | 1684 | 58 | 25 | 33 | 7 | 18 | 0.69 | 3.25 | 8.58 | 1588
1207884 | 60055068 | EN355B | 31"R | 2020-10-13 | VD02 | no | 17 | 1.12 | 0.81 | -0.31 | 14 | 12 | 8.526045 | 1.412563 | 0.2962665 | -0.1527373 | 0.81 | 52565 | 1888.59 | 0.115 | 0.147 | 1.11 | 0.0111 | 0.00588 | 0.208 | 0.272 | 0.0259 | 1.00864 | nan | nan | 52827 | 1 | 1673 | 57 | 23 | 34 | 6 | 17 | 0.66 | 5.14 | 3.9 | 1592
1207885 | 60055063 | EN355B | 31"R | 2020-10-14 | VD02 | no | 17 | 0.86 | 0.61 | -0.25 | 13 | 11 | 3.884999 | 0.8489152 | 0.02635822 | -0.1533994 | 0.81 | 52247 | 1899.794 | 0.116 | 0.194 | 1.1 | 0.0101 | 0.00562 | 0.151 | 0.283 | 0.0248 | 1.2494 | nan | nan | 53165.99 | 1 | 1686 | 51 | 23 | 28 | 6 | 17 | 0.84 | 6.16 | 7.5 | 1598
1207886 | 60055073 | EN355B | 31"R | 2020-10-14 | VD03 | no | 18 | 0.86 | 0.86 | 0 | 16 | 10 | 3.009677 | 0.9043729 | 0.08421925 | -0.1576782 | 0.82 | 52789 | 1900.314 | 0.0962 | 0.239 | 1.13 | 0.011 | 0.006 | 0.235 | 0.355 | 0.0261 | 1.22302 | nan | nan | 52464 | 1 | 1689 | 55 | 24 | 31 | 6 | 18 | 0.87 | 6.07 | 11.14 | 1597
1207887 | 60055058 | EN355B | 31"R | 2020-10-14 | VD02 | no | 17 | 1.02 | 0.62 | -0.4 | 14 | 11 | 6.467093 | 1.255805 | 0.1136074 | -0.1557792 | 0.81 | 52864 | 1893.207 | 0.114 | 0.239 | 1.12 | 0.009 | 0.00612 | 0.19 | 0.336 | 0.031 | 1.04063 | nan | nan | 52691 | 1 | 1677 | 51 | 23 | 28 | 6 | 17 | 0.69 | 6.42 | 5.05 | 1590
1207888 | 60054758 | A105 | 69"P | 2020-10-14 | VD03 | no | 18 | 1.02 | 0.81 | -0.21 | 15 | 14 | 7.058496 | 1.35411 | 0.09117651 | -0.1315122 | 0.78 | 53050 | 1872.516 | 0.162 | 0.186 | 1.12 | 0.0114 | 0.00154 | 0.154 | 0.173 | 0.0283 | 0.980567 | nan | nan | 52793 | 1 | 1658 | 56 | 24 | 32 | 6 | 18 | 0.67 | 7.54 | 0 | 1567
1207889 | 60055201 | 1018 FM | 49"Q | 2020-10-14 | VD02 | no | 17 | 1.31 | 1.09 | -0.22 | 15 | 14 | 11.1061 | 1.405947 | 0.2877032 | -0.1365546 | 0.79 | 57445 | 1879.801 | 0.187 | 0.176 | 0.72 | 0.0102 | 0.0023 | 0.156 | 0.0792 | 0.0303 | 0.948595 | nan | nan | 57788 | 1 | 1664 | 59 | 24 | 35 | 7 | 17 | 0.66 | 4.31 | 0 | 1580
1207890 | 60054909 | 4340 | 52"P | 2020-10-14 | VD02 | no | 18 | 1.28 | 1.16 | -0.12 | 20 | 16 | 13.51493 | 1.686713 | 2.166087 | 1.122784 | 0.75 | 52651 | 1855.792 | 0.413 | 0.181 | 0.768 | 0.0113 | 0.0148 | 0.847 | 1.84 | 0.0285 | 0.906693 | nan | nan | 51967 | 1 | 1642 | 51 | 25 | 26 | 7 | 18 | 0.67 | 2.55 | 0 | 1553
1207891 | 60055035 | EN355B | 24"R | 2020-10-14 | VD03 | no | 21 | 0.62 | 0.8 | 0.18 | 18 | 16 | 6.877418 | 1.389945 | 0.2958464 | -0.1542351 | 0.81 | 53620 | 1892.484 | 0.122 | 0.158 | 1.12 | 0.0093 | 0.00605 | 0.201 | 0.268 | 0.027 | 0.993696 | nan | nan | 53595 | 1 | 1686 | 58 | 27 | 31 | 6 | 21 | 0.67 | 3.24 | 2.97 | 1593
1207892 | 60055029 | EN355B | 24"R | 2020-10-14 | VD02 | no | 19 | 1.17 | 1.04 | -0.13 | 16 | 15 | 9.659792 | 1.738818 | 0.3170969 | -0.1517117 | 0.8 | 54536 | 1887.51 | 0.106 | 0.161 | 1.1 | 0.0098 | 0.00601 | 0.202 | 0.402 | 0.0266 | 0.900691 | nan | nan | 54744 | 1 | 1676 | 49 | 26 | 23 | 7 | 19 | 0.54 | 1.83 | 2.34 | 1586
1207893 | 60055115 | A871 TYPE 1 | 20"R | 2020-10-14 | VD03 | no | 18 | 0.91 | 1.41 | 0.5 | 18 | 12 | 8.19037 | 1.049372 | 0.0881847 | -0.157669 | 0.79 | 57579 | 1889.372 | 0.147 | 0.45 | 1.17 | 0.0109 | 0.00904 | 0.608 | 0.0831 | 0.0273 | 1.19983 | nan | nan | 56996 | 1 | 1677 | 57 | 24 | 33 | 6 | 18 | 0.85 | 10.36 | 0 | 1596
1207894 | 60055120 | A871 TYPE 1 | 24"R | 2020-10-14 | VD03 | no | 22 | 0.8 | 0.9 | 0.1 | 15 | 18 | 6.472446 | 1.427755 | 0.0385477 | -0.1582612 | 0.79 | 54834 | 1893.339 | 0.164 | 0.462 | 1.15 | 0.0111 | 0.0144 | 0.619 | 0.0845 | 0.0264 | 0.966834 | nan | nan | 54298 | 1 | 1694 | 78 | 29 | 49 | 7 | 22 | 0.62 | 8.89 | 0 | 1571
1207895 | 60055125 | A871 TYPE 1 | 24"R | 2020-10-14 | VD02 | no | 15 | 1.21 | 1.05 | -0.16 | 15 | 12 | 12.78848 | 1.336995 | 0.3428914 | -0.152379 | 0.78 | 55127 | 1881.501 | 0.164 | 0.469 | 1.17 | 0.0161 | 0.011 | 0.622 | 0.0917 | 0.0243 | 0.966892 | nan | nan | 54652 | 1 | 1663 | 52 | 23 | 29 | 8 | 15 | 0.7 | 4.52 | 0 | 1585
1207896 | 60055243 | B50A368E1 | 69"P | 2020-10-14 | VD02 | no | 18 | 0.89 | 0.84 | -0.05 | 18 | 14 | 3.859302 | 1.129261 | 0.5294922 | -0.1177427 | 0.76 | 51884 | 1863.586 | 0.289 | 0.194 | 0.756 | 0.0082 | 0.00227 | 1.13 | 0.47 | 0.0209 | 1.11965 | nan | nan | 50016 | 1 | 1650 | 57 | 24 | 33 | 6 | 18 | 0.87 | 9.73 | 0 | 1562
1207897 | 60055231 | 4340 FM | 49"Q | 2020-10-14 | VD02 | no | 18 | 0.95 | 1.09 | 0.14 | 21 | 12 | 5.64605 | 1.042327 | 0.8644333 | -0.1404769 | 0.75 | 57279 | 1855.129 | 0.409 | 0.261 | 0.765 | 0.0118 | 0.00385 | 0.88 | 1.81 | 0.0299 | 1.26915 | nan | nan | 56769 | 1 | 1642 | 60 | 25 | 35 | 7 | 18 | 0.95 | 8.84 | 0 | 1559
1207898 | 60055131 | 8630M4 | 69"P | 2020-10-14 | VD02 | no | 20 | 1.04 | 0.91 | -0.13 | 18 | 17 | 8.789379 | 1.80547 | 0.2083988 | -0.1546548 | 0.76 | 53648 | 1860.161 | 0.288 | 0.329 | 1.08 | 0.008 | 0.000442 | 0.978 | 0.856 | 0.026 | 0.882335 | nan | nan | 51900 | 1 | 1560 | 61 | 28 | 33 | 8 | 20 | 0.65 | 6.25 | 0 | 1565
1207899 | 60055078 | EN355B | 31"R | 2020-10-15 | VD02 | no | 20 | 0.88 | 0.83 | -0.05 | 14 | 15 | 6.529181 | 1.329468 | 0.02692124 | -0.1556607 | 0.81 | 52592 | 1898.125 | 0.117 | 0.164 | 1.14 | 0.0109 | 0.00522 | 0.207 | 0.194 | 0.0295 | 1.0088 | nan | nan | 53013.01 | 1 | 1689 | 54 | 26 | 28 | 6 | 20 | 0.72 | 4.08 | 4.29 | 1593
1207900 | 60055088 | EN355B | 31"R | 2020-10-15 | VD02 | no | 17 | 1.07 | 1.07 | 0 | 12 | 13 | 10.34579 | 1.373676 | 0.3812721 | -0.1592879 | 0.81 | 52991 | 1889.378 | 0.108 | 0.175 | 1.11 | 0.011 | 0.0058 | 0.215 | 0.312 | 0.0291 | 1.00051 | nan | nan | 53210 | 1 | 1674 | 58 | 23 | 35 | 6 | 17 | 0.72 | 3.73 | 2.57 | 1580
1207901 | 60055083 | EN355B | 31"R | 2020-10-15 | VD02 | no | 18 | 1.05 | 0.75 | -0.3 | 13 | 14 | 7.608789 | 1.40554 | 0.1935819 | -0.1557973 | 0.82 | 52617 | 1897.695 | 0.11 | 0.173 | 1.1 | 0.0101 | 0.00451 | 0.18 | 0.358 | 0.0255 | 1.01077 | nan | nan | 53419.01 | 1 | 1683 | 50 | 24 | 26 | 6 | 18 | 0.69 | 4.44 | 5.24 | 1598
1207902 | 60055187 | A105 | 24"R | 2020-10-15 | VD02 | no | 20 | 0.94 | 0.93 | -0.01 | 20 | 17 | 6.564981 | 1.781919 | 0.1221582 | -0.1531399 | 0.8 | 54873 | 1891.812 | 0.172 | 0.206 | 1.11 | 0.0102 | 0.00263 | 0.131 | 0.183 | 0.0268 | 0.867864 | nan | nan | 55307 | 1 | 1681 | 55 | 23 | 32 | 3 | 20 | 0.66 | 4.47 | 2.08 | 1588
1207903 | 60055041 | EN355B | 24"R | 2020-10-15 | VD02 | no | 22 | 0.77 | 0.77 | 0 | 16 | 19 | 3.513239 | 1.144917 | 0.114226 | -0.162867 | 0.8 | 52799 | 1890.83 | 0.124 | 0.177 | 1.1 | 0.0138 | 0.00487 | 0.241 | 0.322 | 0.0294 | 0.879248 | nan | nan | 53421 | 1 | 1681 | 54 | 28 | 26 | 6 | 22 | 0.67 | 5.99 | 4.64 | 1591
1207904 | 60055047 | EN355B | 24"R | 2020-10-15 | VD02 | no | 19 | 0.63 | 1.14 | 0.51 | 17 | 16 | 6.247669 | 1.271603 | 0.06733283 | -0.156462 | 0.81 | 54126 | 1889.016 | 0.106 | 0.153 | 1.13 | 0.0179 | 0.00574 | 0.277 | 0.298 | 0.026 | 0.897106 | nan | nan | 54575 | 1 | 1677 | 52 | 26 | 26 | 7 | 19 | 0.57 | 3.38 | 3.54 | 1584
1207905 | 60055053 | EN355B | 24"R | 2020-10-15 | VD02 | no | 18 | 1.03 | 1.42 | 0.39 | 20 | 15 | 8.411095 | 1.570612 | 0.165688 | -0.15857 | 0.8 | 54338 | 1884.603 | 0.109 | 0.2 | 1.1 | 0.0153 | 0.00472 | 0.254 | 0.321 | 0.025 | 0.903285 | nan | nan | 54206 | 1 | 1672 | 52 | 25 | 27 | 7 | 18 | 0.58 | 3.8 | 1.76 | 1588
1207906 | 60055259 | 1045 FM | 31"R | 2020-10-15 | VD02 | no | 20 | 0.77 | 0.61 | -0.16 | 14 | 18 | 3.672056 | 1.122248 | 0.2160982 | -0.1595249 | 0.75 | 52748 | 1875.546 | 0.463 | 0.208 | 0.684 | 0.0142 | 0.00131 | 0.156 | 0.117 | 0.0267 | 0.919909 | nan | nan | 53144.99 | 1 | 1667 | 70 | 26 | 44 | 6 | 20 | 0.69 | 7.17 | 0 | 1565
1207907 | 60055254 | 1045 FM | 31"R | 2020-10-15 | VD03 | no | 20 | 0.73 | 1.02 | 0.29 | 21 | 15 | 1.166978 | 0.8504179 | 0.1073576 | -0.1633623 | 0.75 | 53348 | 1874.599 | 0.447 | 0.167 | 0.705 | 0.0132 | 0.00153 | 0.155 | 0.127 | 0.0292 | 1.05782 | nan | nan | 53676 | 1 | 1667 | 74 | 26 | 48 | 6 | 20 | 0.84 | 11.88 | 0 | 1555
1207908 | 60055237 | 4140 FM INDUSTRIAL | 49"Q | 2020-10-15 | VD03 | no | 20 | 0.9 | 0.98 | 0.08 | 22 | 17 | 4.796323 | 1.563282 | 0.2170982 | -0.1548579 | 0.74 | 57447 | 1853.686 | 0.412 | 0.158 | 0.926 | 0.016 | 0.00238 | 0.97 | 0.197 | 0.0224 | 0.849717 | nan | nan | 57458 | 1 | 1644 | 67 | 26 | 41 | 6 | 20 | 0.57 | 6.07 | 0 | 1556
1207909 | 60055249 | 4340 FM | 69"P | 2020-10-15 | VD02 | no | 15 | 1.4 | 1.27 | -0.13 | 19 | 14 | 12.51126 | 2.037932 | 0.5081828 | -0.1141979 | 0.72 | 51749 | 1822.473 | 0.425 | 0.261 | 0.771 | 0.0081 | 0.00477 | 0.857 | 1.78 | 0.0351 | 0.805085 | nan | nan | 51356 | 1 | 1644 | 62 | 27 | 35 | 12 | 15 | 0.55 | 2.61 | 0 | 1543
1207910 | 60055432 | EN355B | 24"R | 2020-10-19 | VD04 | no | 22 | 0.89 | 0.63 | -0.26 | 21 | 15 | 15.71937 | 2.216795 | 0.2984759 | -0.1466699 | 0.82 | 54386 | 1898.379 | 0.11 | 0.193 | 1.11 | 0.0112 | 0.00577 | 0.177 | 0.403 | 0.0249 | 1.04475 | nan | nan | 55015 | 1 | 1649 | 68 | 32 | 36 | 10 | 22 | 0.71 | 4.19 | 3.09 | 1587
1207911 | 60055438 | EN355B | 24"R | 2020-10-19 | VD02 | no | 18 | 1.09 | 0.74 | -0.35 | 17 | 12 | 10.16751 | 2.555645 | 0.4327007 | -0.05549521 | 0.83 | 55108 | 1909.764 | 0.117 | 0.196 | 1.11 | 0.0106 | 0.0056 | 0.207 | 0.311 | 0.0354 | 1.16212 | 1.32086 | nan | 54533 | 1 | 1701 | 66 | 26 | 40 | 8 | 18 | 0.78 | 9.45 | 2.38 | 1599
1207912 | 60055444 | EN355B | 24"R | 2020-10-19 | VD03 | no | 20 | 0.86 | 1.08 | 0.22 | 13 | 14 | 8.581073 | 2.371278 | 0.1254067 | -0.1575224 | 0.82 | 55076 | 1902.246 | 0.101 | 0.17 | 1.11 | 0.0093 | 0.00572 | 0.228 | 0.361 | 0.0265 | 1.29044 | 2.46256 | nan | 54545 | 1 | 1699 | 53 | 28 | 25 | 8 | 20 | 0.94 | 5.96 | 7.6 | 1597
1207913 | 60055196 | 1045 FM | 49"Q | 2020-10-19 | VD02 | no | 20 | 0.89 | 0.86 | -0.03 | 16 | 16 | 6.466342 | 2.960963 | 0.4189419 | -0.1227211 | 0.75 | 57393 | 1869.346 | 0.465 | 0.21 | 0.71 | 0.013 | 0.00241 | 0.179 | 0.11 | 0.0249 | 1.04987 | 2.13718 | nan | 57932.99 | 1 | 1662 | 63 | 27 | 36 | 7 | 20 | 0.8 | 12.61 | 0 | 1564
1207914 | 60055331 | 4140 FM DUFERCO | 49"Q | 2020-10-19 | VD02 | no | 17 | 0.81 | 0.5 | -0.31 | 18 | 6 | -0.2033143 | 2.022059 | 0.640924 | -0.03452669 | 0.74 | 57264 | 1849.941 | 0.398 | 0.165 | 0.97 | 0.0068 | 0.00396 | 1.09 | 0.211 | 0.0275 | 1.46471 | 10.2544 | nan | 55484 | 1 | 1662 | 62 | 29 | 33 | 12 | 17 | 0.98 | 30.02 | 0 | 1566
1207915 | 60055296 | 4130 FM | 49"Q | 2020-10-19 | VD03 | no | 19 | 0.98 | 1.25 | 0.27 | 18 | 17 | 8.756526 | 1.946038 | 0.3684917 | -0.08732589 | 0.77 | 57242 | 1870.047 | 0.326 | 0.287 | 0.59 | 0.0055 | 0.0011 | 1.09 | 0.214 | 0.033 | 0.96523 | 1.69715 | nan | 57220 | 1 | 1659 | 61 | 26 | 35 | 7 | 19 | 0.72 | 10.21 | 0 | 1576
1207916 | 60055450 | EN355B | 24"R | 2020-10-19 | VD02 | no | 20 | 0.79 | 1.04 | 0.25 | 13 | 15 | 7.837689 | 1.34508 | 0.3808681 | -0.1472332 | 0.82 | 54159 | 1905.094 | 0.118 | 0.227 | 1.1 | 0.01 | 0.00549 | 0.217 | 0.219 | 0.0264 | 1.24378 | 3.6625 | nan | 54635.99 | 1 | 1704 | 72 | 28 | 44 | 8 | 20 | 0.82 | 19.28 | 15.38 | 1597
1207917 | 60055521 | EN355B | 31"R | 2020-10-19 | VD02 | no | 15 | 1.12 | 0.8 | -0.32 | 12 | 13 | 10.32831 | 1.937259 | 0.4716918 | -0.1410553 | 0.81 | 52341 | 1891.085 | 0.11 | 0.159 | 1.11 | 0.01 | 0.00424 | 0.22 | 0.288 | 0.0242 | 1.12133 | 1.30837 | nan | 52899 | 1 | 1673 | 46 | 22 | 24 | 7 | 15 | 0.72 | 3.01 | 2.76 | 1588
1207918 | 60055402 | 1045 | 31"R | 2020-10-19 | VD02 | no | 17 | 0.85 | 0.83 | -0.02 | 13 | 14 | 4.896443 | 1.468321 | 0.4428036 | -0.1483236 | 0.75 | 51846 | 1868.33 | 0.456 | 0.187 | 0.668 | 0.0094 | 0.00109 | 0.245 | 0.148 | 0.0309 | 1.11948 | 2.27452 | nan | 52605 | 1 | 1656 | 56 | 25 | 31 | 8 | 17 | 0.91 | 8.9 | 0 | 1572
1207919 | 60055273 | 1045 FM | 69"P | 2020-10-19 | VD02 | no | 20 | 0.81 | 0.8 | -0.01 | 15 | 17 | 2.5083 | 1.561521 | 0.628002 | -0.1302309 | 0.74 | 52775 | 1853.77 | 0.47 | 0.187 | 0.711 | 0.0099 | 0.00248 | 0.129 | 0.0935 | 0.0283 | 1.06672 | 2.04483 | nan | 52252 | 1 | 1648 | 56 | 27 | 29 | 7 | 20 | 0.87 | 10.15 | 0 | 1556
1207920 | 60055268 | 1045 FM | 69"P | 2020-10-19 | VD02 | no | 23 | 0.73 | 0.89 | 0.16 | 15 | 21 | 3.778933 | 1.164654 | 0.1280885 | -0.1582426 | 0.74 | 52351 | 1863.265 | 0.468 | 0.177 | 0.706 | 0.0092 | 0.000984 | 0.101 | 0.145 | 0.0296 | 0.871381 | 1.96 | nan | 52901.99 | 1 | 1661 | 61 | 29 | 32 | 6 | 23 | 0.66 | 7.75 | 0 | 1562
1207921 | 60055368 | 1E0621 | 16"R | 2020-10-19 | VD02 | no | 20 | 0.91 | 0.98 | 0.07 | 16 | 18 | 8.551197 | 1.820643 | 0.2809413 | -0.1522417 | 0.8 | 52741 | 1893.844 | 0.206 | 0.21 | 0.848 | 0.0092 | 0.0203 | 0.126 | 0.186 | 0.0376 | 0.88172 | 1.26252 | nan | 53340 | 1 | 1687 | 55 | 27 | 28 | 7 | 20 | 0.59 | 5.94 | 0 | 1595
1207922 | 60055373 | 1E0621 | 16"R | 2020-10-19 | VD02 | no | 18 | 0.99 | 1.18 | 0.19 | 16 | 13 | 10.04574 | 1.732239 | 0.767486 | -0.1312992 | 0.8 | 52565 | 1899.349 | 0.207 | 0.174 | 0.893 | 0.0101 | 0.0163 | 0.194 | 0.21 | 0.0332 | 1.08013 | 1.49345 | nan | 53268 | 1 | 1688 | 55 | 25 | 30 | 7 | 18 | 0.69 | 5.53 | 0 | 1601
1207923 | 60055526 | EN355B | 31"R | 2020-10-20 | VD02 | no | 19 | 0.95 | 1.22 | 0.27 | 14 | 14 | 8.324118 | 1.692573 | 0.1094863 | -0.1505495 | 0.81 | 53406 | 1892.818 | 0.0966 | 0.188 | 1.13 | 0.0116 | 0.00582 | 0.264 | 0.321 | 0.0254 | 0.981206 | 1.54085 | nan | 52182 | 1 | 1681 | 56 | 25 | 31 | 6 | 19 | 0.72 | 5.08 | 4 | 1591
1207924 | 60055531 | EN355B | 31"R | 2020-10-20 | VD03 | no | 19 | 0.92 | 0.67 | -0.25 | 10 | 17 | 7.018445 | 2.083584 | 0.1494338 | -0.1531591 | 0.81 | 51793 | 1889.132 | 0.116 | 0.181 | 1.1 | 0.0098 | 0.00621 | 0.192 | 0.343 | 0.0244 | 0.924441 | 1.35951 | nan | 52786 | 1 | 1681 | 55 | 27 | 28 | 8 | 19 | 0.61 | 2.93 | 2.28 | 1590
1207925 | 60055486 | EN355B | 24"R | 2020-10-20 | VD02 | no | 20 | 1 | 0.86 | -0.14 | 12 | 17 | 8.180649 | 2.344582 | 0.2255923 | -0.1490384 | 0.81 | 55133 | 1891.622 | 0.116 | 0.172 | 1.1 | 0.0097 | 0.00624 | 0.222 | 0.282 | 0.0251 | 0.897642 | 1.36433 | nan | 55377 | 1 | 1682 | 53 | 25 | 28 | 5 | 20 | 0.63 | 2.89 | 2.67 | 1595
1207926 | 60055492 | EN355B | 24"R | 2020-10-20 | VD02 | no | 17 | 0.98 | 0.8 | -0.18 | 12 | 12 | 5.766601 | 1.849081 | 0.07690815 | -0.1438791 | 0.81 | 56154 | 1889.427 | 0.12 | 0.203 | 1.12 | 0.009 | 0.0049 | 0.201 | 0.295 | 0.025 | 1.22102 | 2.19395 | nan | 55546 | 1 | 1675 | 50 | 24 | 26 | 7 | 17 | 0.88 | 5.1 | 9.98 | 1595
1207927 | 60055456 | EN355B | 24"R | 2020-10-20 | VD02 | no | 20 | 1.08 | 0.91 | -0.17 | 18 | 16 | 9.285205 | 2.609666 | 0.1148678 | -0.155556 | 0.81 | 55939 | 1892.526 | 0.115 | 0.189 | 1.1 | 0.0158 | 0.0051 | 0.266 | 0.261 | 0.0225 | 0.977295 | 1.06826 | nan | 54853 | 1 | 1675 | 63 | 27 | 36 | 7 | 20 | 0.64 | 2.48 | 6.74 | 1591
1207928 | 60055462 | EN355B | 24"R | 2020-10-20 | VD05 | no | 31 | 1.96 | 1.96 | 0 | -120 | 17 | 6.011163 | 2.444119 | 0.1943562 | -0.1517418 | 0.81 | 54793 | 1890.878 | 0.124 | 0.19 | 1.11 | 0.0139 | 0.00483 | 0.23 | 0.261 | 0.0224 | 0.90793 | 3.79347 | nan | 55283 | 2 | 1658 | 101 | 45 | 56 | 14 | 31 | 0.64 | 7.62 | 10.98 | 1593
1207929 | 60055536 | EN355B | 31"R | 2020-10-20 | VD02 | no | 19 | 1.03 | 0.91 | -0.12 | 14 | 15 | 11.11405 | 2.020212 | 0.7987665 | -0.1528759 | 0.81 | 52808 | 1890.806 | 0.104 | 0.196 | 1.1 | 0.0145 | 0.00592 | 0.258 | 0.289 | 0.027 | 1.03635 | 1.16638 | nan | 53339 | 1 | 1685 | 49 | 26 | 23 | 7 | 19 | 0.69 | 2.73 | 5.75 | 1593
1207930 | 60055285 | 1045 | 20"R | 2020-10-20 | VD02 | no | 18 | 1.21 | 1.26 | 0.05 | 16 | 14 | 8.364098 | 2.87807 | 0.4713715 | -0.1521199 | 0.76 | 57070 | 1883.455 | 0.456 | 0.153 | 0.637 | 0.0143 | 0.00129 | 0.224 | 0.154 | 0.0299 | 0.992667 | 1.05014 | nan | 57804 | 1 | 1675 | 55 | 26 | 29 | 8 | 18 | 0.69 | 4.35 | 0 | 1583
1207931 | 60055358 | 1020 | 20"R | 2020-10-20 | VD02 | no | 17 | 0.93 | 1.23 | 0.3 | 12 | 12 | 6.800362 | 2.028376 | 0.2674872 | -0.1324751 | 0.79 | 56747 | 1881.995 | 0.191 | 0.17 | 0.429 | 0.0116 | 0.0201 | 0.222 | 0.269 | 0.033 | 1.33802 | 2.50648 | nan | 56357 | 1 | 1671 | 54 | 25 | 29 | 8 | 17 | 0.8 | 7.57 | 0 | 1594
1207932 | 60055379 | 4140 | 52"P | 2020-10-20 | VD02 | no | 20 | 0.85 | 0.79 | -0.06 | 19 | 17 | 4.896289 | 2.197115 | 0.07830888 | -0.1563759 | 0.74 | 52656 | 1851.678 | 0.431 | 0.324 | 0.867 | 0.0095 | 0.00085 | 1.05 | 0.145 | 0.0212 | 0.922652 | 1.43655 | nan | 52938 | 1 | 1642 | 60 | 27 | 33 | 7 | 20 | 0.69 | 5.96 | 0 | 1562
1207933 | 60055353 | A105 | 52"P | 2020-10-21 | VD02 | no | 20 | 0.97 | 1.08 | 0.11 | 18 | 18 | 7.480371 | 2.449388 | 0.5751042 | -0.1541693 | 0.8 | 53576 | 1885.815 | 0.163 | 0.165 | 1.12 | 0.0109 | 0.00775 | 0.174 | 0.136 | 0.0289 | 0.941284 | 1.17647 | nan | 53145 | 1 | 1642 | 50 | 27 | 23 | 7 | 20 | 0.64 | 3.16 | 0 | 1574
1207934 | 60055396 | LF6M VALMONT | 24"R | 2020-10-21 | VD03 | no | 19 | 1.18 | 0.9 | -0.28 | 17 | 15 | 8.559226 | 2.837285 | 0.09926184 | -0.1567667 | 0.81 | 54578 | 1896.042 | 0.147 | 0.18 | 1.3 | 0.0092 | 0.0104 | 0.0955 | 0.0534 | 0.0264 | 0.861872 | 0.842394 | nan | 54834.01 | 1 | 1694 | 70 | 26 | 44 | 7 | 19 | 0.55 | 1.64 | 5.01 | 1581
1207935 | 60055408 | 1080 | 24"R | 2020-10-21 | VD02 | no | 20 | 0.84 | 0.7 | -0.14 | 15 | 5 | -2.529882 | 1.28395 | 0.3668389 | -0.1585432 | 0.68 | 55222 | 1823.18 | 0.774 | 0.19 | 0.766 | 0.0096 | 0.0115 | 0.149 | 0.111 | 0.0228 | 1.47274 | 5.66885 | nan | 55057.01 | 1 | 1649 | 59 | 30 | 29 | 10 | 20 | 1.24 | 20.83 | 0 | 1553
1207936 | 60055290 | A105 | 16"R | 2020-10-21 | VD02 | no | 18 | 1.03 | 1.27 | 0.24 | 15 | 17 | 8.815202 | 1.548479 | 0.4580587 | -0.1541185 | 0.81 | 53340 | 1899.24 | 0.163 | 0.161 | 1.1 | 0.016 | 0.00224 | 0.21 | 0.136 | 0.0224 | 0.83912 | 1.10701 | nan | 53980 | 1 | 1689 | 52 | 25 | 27 | 7 | 18 | 0.56 | 3.11 | 0 | 1602
1207937 | 60055426 | EN355B | 24"R | 2020-10-21 | VD03 | no | 20 | 0.93 | 0.95 | 0.02 | 14 | 17 | 6.513305 | 2.260755 | 0.1268206 | -0.1563814 | 0.81 | 55633 | 1892.05 | 0.109 | 0.177 | 1.11 | 0.0132 | 0.0052 | 0.263 | 0.292 | 0.0266 | 0.946315 | 1.66052 | nan | 55134 | 1 | 1683 | 54 | 26 | 28 | 6 | 20 | 0.71 | 3.81 | 7.18 | 1593
1207938 | 60055468 | EN355B | 24"R | 2020-10-21 | VD02 | no | 20 | 0.89 | 0.65 | -0.24 | 13 | 14 | 4.4903 | 2.053893 | 0.04286643 | -0.1575552 | 0.82 | 55438 | 1896.61 | 0.0975 | 0.215 | 1.13 | 0.0139 | 0.00525 | 0.222 | 0.383 | 0.026 | 1.05207 | 1.7851 | nan | 55036 | 1 | 1689 | 47 | 26 | 21 | 6 | 20 | 0.73 | 4.56 | 3.02 | 1589
1207939 | 60055308 | 4130 FM | 31"R | 2020-10-21 | VD03 | no | 17 | 1.22 | 1 | -0.22 | 12 | 13 | 7.414838 | 2.654182 | 0.5472736 | -0.1554435 | 0.77 | 54271 | 1868.903 | 0.327 | 0.292 | 0.597 | 0.0065 | 0.00195 | 1.09 | 0.226 | 0.0244 | 0.973119 | 0.987783 | nan | 53474 | 1 | 1652 | 51 | 23 | 28 | 6 | 17 | 0.67 | 3.86 | 0 | 1573
1207940 | 60055336 | 4140 FM DUFERCO | 31"R | 2020-10-21 | VD02 | no | 21 | 1.12 | 1.12 | 0 | 13 | 20 | 10.55222 | 2.656395 | 4.753056 | 1.011593 | 0.75 | 53035 | 1856.956 | 0.413 | 0.162 | 0.96 | 0.007 | 0.000975 | 1.07 | 0.222 | 0.0267 | 0.970257 | 1.09609 | nan | 52402 | 1 | 1649 | 50 | 28 | 22 | 7 | 21 | 0.75 | 4.05 | 0 | 1557
1207941 | 60055591 | H13 FM | 24"Q | 2020-10-21 | VD02 | no | 28 | 1 | 0.68 | -0.32 | 16 | 24 | 2.656344 | 2.007345 | 1.741983 | 2.691039 | 0.74 | 62622 | 1860.565 | 0.381 | 0.838 | 0.385 | 0.0243 | 0.000958 | 5.26 | 0.425 | 0.0241 | 0.777138 | 5.54096 | nan | 60709 | 1 | 1658 | 86 | 41 | 45 | 13 | 28 | 0.59 | 8.06 | 0 | 1541
1207942 | 60055326 | 4340 FM | 31"R | 2020-10-21 | VD03 | no | 17 | 0.96 | 0.71 | -0.25 | 11 | 15 | 5.393978 | 1.27088 | 0.1816432 | -0.1554657 | 0.75 | 52444 | 1865.573 | 0.421 | 0.277 | 0.79 | 0.0114 | 0.00554 | 0.879 | 1.71 | 0.0286 | 0.979793 | 1.48326 | nan | 52359 | 1 | 1649 | 52 | 24 | 28 | 7 | 17 | 0.75 | 6.03 | 0 | 1565
1207943 | 60055414 | 4340 | 31"R | 2020-10-21 | VD02 | no | 15 | 1.24 | 1.11 | -0.13 | 18 | 13 | 9.367556 | 1.442116 | 0.1833233 | -0.152484 | 0.74 | 52743 | 1848.138 | 0.42 | 0.182 | 0.777 | 0.0079 | 0.0136 | 0.87 | 1.73 | 0.0263 | 0.943773 | 0.965127 | nan | 52393.99 | 1 | 1626 | 49 | 22 | 27 | 7 | 15 | 0.64 | 2.98 | 0 | 1560
1207944 | 60055385 | 4340 | 69"P | 2020-10-21 | VD02 | no | 20 | 0.95 | 0.68 | -0.27 | 16 | 16 | 7.72442 | 1.391022 | 1.780545 | -0.1555054 | 0.75 | 52642 | 1860.183 | 0.417 | 0.173 | 0.778 | 0.0113 | 0.0129 | 0.865 | 1.71 | 0.0227 | 0.944667 | 1.19718 | nan | 52572 | 1 | 1649 | 51 | 26 | 25 | 6 | 20 | 0.63 | 4.41 | 0 | 1553
1207945 | 60055314 | 4340 | 69"P | 2020-10-21 | VD02 | no | 18 | 1.07 | 1.02 | -0.05 | 22 | 15 | 6.565095 | 1.622873 | 0.1659079 | -0.1562812 | 0.74 | 51906 | 1845.13 | 0.425 | 0.187 | 0.791 | 0.0106 | 0.0149 | 0.796 | 1.7 | 0.0224 | 0.830725 | 0.913808 | nan | 52650 | 1 | 1630 | 54 | 25 | 29 | 7 | 18 | 0.53 | 3.45 | 0 | 1549
1207946 | 60055320 | 8630M5 | 52"P | 2020-10-21 | VD02 | no | 20 | 0.82 | 0.65 | -0.17 | 22 | 16 | 2.562056 | 1.072882 | 0.01214339 | -0.1545207 | 0.76 | 52740 | 1861.988 | 0.315 | 0.295 | 0.899 | 0.0085 | 0.00064 | 0.913 | 0.816 | 0.0255 | 1.02469 | 1.82125 | nan | 52795 | 1 | 1652 | 52 | 26 | 26 | 6 | 20 | 0.73 | 5.91 | 0 | 1566
1207947 | 60055420 | 8630M5 | 16"R | 2020-10-21 | VD02 | no | 18 | 1.07 | 1.48 | 0.41 | 20 | 15 | 7.381644 | 1.361288 | 0.1102097 | -0.1560099 | 0.79 | 57275 | 1890.477 | 0.323 | 0.316 | 0.927 | 0.0083 | 0.000991 | 0.911 | 0.818 | 0.0246 | 0.936064 | 1.31636 | nan | 56965 | 1 | 1678 | 60 | 24 | 36 | 6 | 18 | 0.64 | 5.23 | 0 | 1580
1207948 | 60055597 | 4330 | 24"Q | 2020-10-22 | VD02 | no | 19 | 1.06 | 1.17 | 0.11 | 16 | 16 | 6.412486 | 2.621111 | 2.237111 | -0.08043883 | 0.77 | 53222 | 1866.28 | 0.324 | 0.179 | 0.781 | 0.0078 | 0.000601 | 0.869 | 1.67 | 0.0162 | 0.95553 | 0.993002 | nan | 52270 | 1 | 1657 | 54 | 27 | 27 | 8 | 19 | 0.68 | 4.19 | 0 | 1569
1207949 | 60055498 | EN355B | 24"R | 2020-10-22 | VD02 | no | 20 | 1.07 | 0.98 | -0.09 | 17 | 18 | 7.013218 | 3.034823 | 0.07739457 | -0.1547358 | 0.81 | 54720 | 1896.761 | 0.115 | 0.167 | 1.1 | 0.0113 | 0.00697 | 0.234 | 0.386 | 0.0268 | 0.954751 | 0.954792 | nan | 55148 | 1 | 1691 | 69 | 27 | 42 | 7 | 20 | 0.64 | 3.2 | 1.94 | 1590
1207950 | 60055504 | EN355B | 24"R | 2020-10-22 | VD02 | no | 20 | 0.96 | 1.27 | 0.31 | 21 | 16 | 7.351474 | 2.406617 | 0.0787107 | -0.1566002 | 0.81 | 54766 | 1894.423 | 0.12 | 0.206 | 1.12 | 0.0127 | 0.00646 | 0.215 | 0.294 | 0.0333 | 0.976131 | 1.49403 | nan | 55306 | 1 | 1685 | 51 | 26 | 25 | 6 | 20 | 0.71 | 5.97 | 0.96 | 1585
1207951 | 60055510 | EN355B | 24"R | 2020-10-22 | VD03 | no | 18 | 0.89 | 0.64 | -0.25 | 13 | 11 | 3.846464 | 2.394901 | 0.06191432 | -0.1578846 | 0.82 | 56193 | 1904.544 | 0.1 | 0.176 | 1.1 | 0.0133 | 0.00692 | 0.272 | 0.365 | 0.0218 | 1.33034 | 7.38366 | nan | 55259 | 1 | 1580 | 62 | 25 | 37 | 7 | 18 | 0.93 | 10.87 | 9.73 | 1595
1207952 | 60055516 | EN355B | 24"R | 2020-10-22 | VD02 | no | 17 | 1.02 | 1.04 | 0.02 | 12 | 13 | 5.797004 | 2.491048 | 1.245441 | -0.1574079 | 0.81 | 56058 | 1890.933 | 0.103 | 0.162 | 1.1 | 0.0144 | 0.00529 | 0.213 | 0.448 | 0.0236 | 1.24284 | 1.92909 | nan | 55594 | 1 | 1680 | 47 | 24 | 23 | 7 | 17 | 0.86 | 5.08 | 2.08 | 1595
1207953 | 60055474 | EN355B | 24"R | 2020-10-22 | VD02 | no | 15 | 1.31 | 1.14 | -0.17 | 15 | 11 | 6.891788 | 2.46258 | 0.1282991 | -0.1557088 | 0.81 | 54347 | 1892.261 | 0.121 | 0.193 | 1.12 | 0.0144 | 0.00648 | 0.183 | 0.335 | 0.0283 | 1.09982 | 1.01942 | nan | 51656.01 | 1 | 1674 | 44 | 22 | 22 | 7 | 15 | 0.72 | 2.62 | 1.27 | 1588
1207954 | 60055279 | A105 | 49"Q | 2020-10-22 | VD03 | no | 15 | 1.28 | 1.14 | -0.14 | 19 | 10 | 8.022384 | 2.335369 | 0.1312668 | -0.1568604 | 0.78 | 58444 | 1873.742 | 0.161 | 0.198 | 1.14 | 0.0133 | 0.00742 | 0.161 | 0.192 | 0.0247 | 1.18221 | 1.54503 | nan | 58543 | 1 | 1653 | 51 | 21 | 30 | 6 | 15 | 0.85 | 5.46 | 0 | 1572
1207955 | 60055603 | A105 | 49"Q | 2020-10-22 | VD02 | no | 15 | 1.38 | 1.27 | -0.11 | 18 | 11 | 7.382905 | 6.062894 | 0.06864472 | -0.1507438 | 0.8 | 58961 | 1885.519 | 0.166 | 0.182 | 1.11 | 0.0145 | 0.00691 | 0.153 | 0.133 | 0.0261 | 1.17855 | 1.11882 | nan | 59217.99 | 1 | 1676 | 60 | 23 | 37 | 8 | 15 | 0.76 | 4.23 | 0 | 1582
1207956 | 60055302 | 4130 FM | 49"Q | 2020-10-22 | VD02 | no | 18 | 1.05 | 0.69 | -0.36 | 16 | 15 | 4.89471 | 2.050973 | 0.2322743 | -0.1602877 | 0.77 | 58486 | 1870.133 | 0.329 | 0.277 | 0.592 | 0.0074 | 0.00169 | 1.08 | 0.232 | 0.0241 | 1.1236 | 1.53825 | nan | 57832 | 1 | 1659 | 52 | 26 | 26 | 8 | 18 | 0.78 | 4.82 | 0 | 1563
1207957 | 60055614 | F70-1 | 69"P | 2020-10-22 | VD03 | no | 18 | 1.18 | 0.91 | -0.27 | 17 | 15 | 7.488456 | 2.580508 | 0.8934519 | -0.1536423 | 0.82 | 53017 | 1891.784 | 0.0534 | 0.215 | 1.3 | 0.008 | 0.00169 | 0.174 | 0.932 | 0.0222 | 0.982916 | 0.972112 | nan | 51731 | 1 | 1679 | 55 | 24 | 31 | 6 | 18 | 0.67 | 3.67 | 0 | 1579
1207958 | 60055480 | EN355B | 24"R | 2020-10-22 | VD02 | no | 20 | 1 | 0.75 | -0.25 | 13 | 18 | 5.919697 | 2.478256 | 0.05401549 | -0.1577903 | 0.81 | 54289 | 1893.826 | 0.127 | 0.212 | 1.15 | 0.0086 | 0.00535 | 0.143 | 0.285 | 0.0257 | 0.841391 | 1.14776 | nan | 55394 | 1 | 1687 | 56 | 27 | 29 | 7 | 20 | 0.56 | 2.31 | 2.4 | 1590
1207959 | 60055677 | EN355B | 24"R | 2020-10-22 | VD02 | no | 20 | 0 | 0 | 0 | -221 | 18 | 7.661714 | 2.195076 | 0.1086383 | -0.1535296 | 0.81 | 55322 | 1894.234 | 0.125 | 0.198 | 1.12 | 0.0119 | 0.00704 | 0.212 | 0.338 | 0.0308 | 0.893298 | 1.28399 | nan | 55832 | 2 | 1685 | 53 | 29 | 24 | 9 | 20 | 0.66 | 3.16 | 2.48 | 1685
1207960 | 60055671 | EN355B | 24"R | 2020-10-23 | VD02 | no | 20 | 0.87 | 0.54 | -0.33 | 14 | 14 | 1.851057 | 2.647393 | 0.1489063 | -0.1558012 | 0.81 | 55415 | 1893.31 | 0.114 | 0.16 | 1.1 | 0.0114 | 0.00643 | 0.245 | 0.388 | 0.0331 | 1.19987 | 2.42098 | nan | 55024.99 | 1 | 1602 | 42 | 23 | 19 | 3 | 20 | 0.92 | 5.41 | 2.09 | 1589
1207961 | 60055665 | EN355B | 24"R | 2020-10-23 | VD02 | no | 20 | 1 | 0.79 | -0.21 | 15 | 12 | 5.643237 | 3.007906 | 0.855902 | -0.1498261 | 0.82 | 55543 | 1896.288 | 0.115 | 0.155 | 1.1 | 0.011 | 0.00502 | 0.186 | 0.365 | 0.0281 | 1.25289 | 1.70233 | nan | 55041 | 1 | 1602 | 55 | 27 | 28 | 7 | 20 | 0.84 | 4 | 3.89 | 1591
1207962 | 60055629 | EN355B | 31"R | 2020-10-23 | VD02 | no | 19 | 0.89 | 1.2 | 0.31 | 11 | 16 | 2.074821 | 2.703032 | 0.1764351 | -0.1573757 | 0.81 | 55650 | 1894.014 | 0.116 | 0.157 | 1.1 | 0.0156 | 0.00699 | 0.216 | 0.321 | 0.0267 | 1.1337 | 2.42397 | nan | 54640 | 1 | 1687 | 53 | 26 | 27 | 7 | 19 | 0.96 | 5.47 | 5.51 | 1599
1207963 | 60055624 | EN355B | 31"R | 2020-10-23 | VD02 | no | 15 | 1.23 | 1.15 | -0.08 | 11 | 13 | 8.490022 | 2.573139 | 0.04639259 | -0.1550085 | 0.81 | 56514 | 1893.63 | 0.118 | 0.219 | 1.1 | 0.0139 | 0.00497 | 0.266 | 0.279 | 0.0311 | 1.09009 | 1.38031 | nan | 55981.01 | 1 | 1674 | 50 | 22 | 28 | 7 | 15 | 0.86 | 3.22 | 8.23 | 1597
1207964 | 60055659 | EN355B | 24"R | 2020-10-23 | VD02 | no | 17 | 1.05 | 1.16 | 0.11 | 17 | 12 | 7.108307 | 2.41369 | 0.04305465 | -0.1519002 | 0.81 | 54975 | 1893.208 | 0.126 | 0.18 | 1.13 | 0.0118 | 0.00513 | 0.106 | 0.148 | 0.0226 | 1.23461 | 1.63302 | nan | 54597 | 1 | 1680 | 48 | 24 | 24 | 7 | 17 | 0.87 | 3.76 | 3.95 | 1589
1207965 | 60055653 | EN355B | 24"R | 2020-10-23 | VD03 | no | 15 | 0.98 | 1.37 | 0.39 | 15 | 10 | 5.467547 | 2.500456 | 0.5897294 | -0.1550013 | 0.81 | 53599 | 1896.384 | 0.143 | 0.176 | 1.12 | 0.0114 | 0.00684 | 0.112 | 0.241 | 0.0282 | 1.42412 | 2.42482 | nan | 55099 | 1 | 1681 | 50 | 23 | 27 | 8 | 15 | 0.93 | 5.09 | 2.45 | 1599
1207966 | 60055683 | 1552 | 13"R | 2020-10-23 | VD02 | no | 15 | 1.08 | 0.69 | -0.39 | 15 | 11 | 4.637129 | 2.342361 | 0.1312941 | -0.1457227 | 0.74 | 53870 | 1863.083 | 0.466 | 0.289 | 1.48 | 0.0185 | 0.0117 | 0.324 | 0.201 | 0.0238 | 1.12837 | 1.59907 | nan | 54201 | 1 | 1648 | 48 | 22 | 26 | 7 | 15 | 0.8 | 5.58 | 0 | 1576
1207967 | 60055751 | 1018 FM | 31"R | 2020-11-01 | VD02 | no | 18 | 1.1 | 0.82 | -0.28 | 17 | 0 | 12.37605 | 3.553945 | 0.8220895 | 0.2407216 | 0.82 | 53851 | 1912.474 | 0.194 | 0.2 | 0.686 | 0.009 | 0.00367 | 0.118 | 0.133 | 0.0204 | 1.83999 | 1.99365 | nan | 53944 | 1 | 1749 | 56 | 29 | 27 | 11 | 18 | 1.57 | 10.38 | 0 | 1593
1207968 | 60055756 | 1018 FM | 31"R | 2020-11-02 | VD02 | no | 18 | 1.06 | 0.57 | -0.49 | 10 | 0 | 12.06674 | 3.142413 | 0.6491081 | 0.07843421 | 0.81 | 54157 | 1899.788 | 0.204 | 0.158 | 0.716 | 0.0147 | 0.00189 | 0.124 | 0.0945 | 0.0278 | 1.64708 | 2.17047 | nan | 54752 | 1 | 1691 | 50 | 26 | 24 | 8 | 18 | 1.36 | 9.03 | 0 | 1583
1207969 | 60055635 | EN355B | 24"R | 2020-11-02 | VD03 | no | 19 | 1.21 | 0.8 | -0.41 | 17 | 10 | 20.80865 | 2.233004 | 1.026965 | 0.1787754 | 0.84 | 54721 | 1917.119 | 0.106 | 0.155 | 1.11 | 0.0135 | 0.0043 | 0.21 | 0.415 | 0.0267 | 1.25587 | 1.08261 | nan | 55182 | 1 | 1712 | 59 | 26 | 33 | 7 | 19 | 0.87 | 4.19 | 0.63 | 1596
1207970 | 60055641 | EN355B | 24"R | 2020-11-02 | VD02 | no | 18 | 1.06 | 1.2 | 0.14 | 12 | 12 | 13.47767 | 1.931532 | 0.5186021 | -0.08470786 | 0.82 | 54824 | 1901.749 | 0.121 | 0.165 | 1.1 | 0.0162 | 0.00515 | 0.262 | 0.238 | 0.0322 | 1.22014 | 1.547 | nan | 55363 | 1 | 1694 | 59 | 25 | 34 | 7 | 18 | 0.95 | 4.62 | 2.54 | 1593
1207971 | 60056003 | 1045 FM | 69"P | 2020-11-02 | VD02 | no | 19 | 0.89 | 0.73 | -0.16 | 14 | 14 | 6.611958 | 1.850959 | 0.3073468 | -0.1103886 | 0.73 | 52606 | 1849.203 | 0.457 | 0.185 | 0.699 | 0.0189 | 0.00138 | 0.165 | 0.113 | 0.0305 | 1.20479 | 1.88998 | nan | 53297 | 1 | 1638 | 50 | 26 | 24 | 7 | 19 | 0.93 | 6.15 | 0 | 1551
1207972 | 60055998 | 1045 | 69"P | 2020-11-02 | VD02 | no | 18 | 0.7 | 0.7 | 0 | 19 | 14 | 8.417606 | 1.847943 | 0.6992784 | -0.0756806 | 0.73 | 52891 | 1852.956 | 0.47 | 0.164 | 0.675 | 0.012 | 0.00131 | 0.126 | 0.192 | 0.0301 | 1.18423 | 1.7802 | nan | 53552 | 1 | 1640 | 55 | 25 | 30 | 7 | 18 | 0.84 | 6.25 | 0 | 1557
1207973 | 60055718 | 1045 | 49"Q | 2020-11-02 | VD02 | no | 20 | 0.92 | 0.83 | -0.09 | 19 | 14 | 8.517852 | 1.598617 | 0.5168017 | -0.141506 | 0.74 | 59031 | 1857.957 | 0.483 | 0.161 | 0.657 | 0.0096 | 0.00169 | 0.0935 | 0.139 | 0.0291 | 1.25355 | 2.24158 | nan | 59303 | 1 | 1649 | 49 | 27 | 22 | 7 | 20 | 0.96 | 6.99 | 0 | 1563
1207974 | 60055890 | 4130 FM | 49"Q | 2020-11-02 | VD03 | no | 19 | 1.14 | 0.58 | -0.56 | 17 | 12 | 6.568048 | 3.625195 | 2.011794 | 0.1288131 | 0.75 | 59389 | 1861.828 | 0.316 | 0.304 | 0.592 | 0.0058 | 0.00451 | 1.08 | 0.226 | 0.0238 | 1.29027 | 1.72509 | nan | 58342 | 1 | 1658 | 67 | 26 | 41 | 7 | 19 | 0.93 | 5.97 | 0 | 1561
1207975 | 60055931 | 4120M | 24"Q | 2020-11-02 | VD02 | no | 17 | 1.17 | 1.05 | -0.12 | 18 | 12 | 8.872213 | 3.461187 | 0.5168964 | -0.085659 | 0.79 | 53575 | 1881.576 | 0.204 | 0.101 | 0.977 | 0.0115 | 0.0112 | 0.622 | 0.18 | 0.0287 | 1.17926 | 1.25879 | nan | 53763 | 1 | 1665 | 57 | 23 | 34 | 6 | 17 | 0.85 | 5.74 | 0 | 1587
1207976 | 60056019 | 4140 FM O&G | 49"Q | 2020-11-02 | VD02 | no | 18 | 1.23 | 0.75 | -0.48 | 15 | 12 | 7.133933 | 3.363242 | 0.3181537 | -0.1093778 | 0.75 | 59702 | 1856.028 | 0.4 | 0.159 | 0.967 | 0.0059 | 0.00206 | 1.06 | 0.209 | 0.0253 | 1.23864 | 1.41602 | nan | 58849 | 1 | 1641 | 50 | 24 | 26 | 6 | 18 | 0.9 | 5.35 | 0 | 1563
1207977 | 60055347 | 4140 | 69"P | 2020-11-02 | VD02 | no | 18 | 0.95 | 0.61 | -0.34 | 16 | 14 | 8.499642 | 1.799172 | 1.423378 | -0.1429209 | 0.74 | 52938 | 1850.935 | 0.411 | 0.317 | 0.879 | 0.0083 | 0.00143 | 1.06 | 0.204 | 0.0262 | 1.13635 | 1.57593 | nan | 53232 | 1 | 1637 | 52 | 25 | 27 | 7 | 18 | 0.8 | 5.14 | 0 | 1556
1207978 | 60055967 | 4130 FM | 31"R | 2020-11-02 | VD02 | no | 18 | 0.94 | 0.95 | 0.01 | 14 | 14 | 5.665602 | 2.692355 | 0.1591856 | -0.14871 | 0.77 | 54043 | 1874.134 | 0.333 | 0.298 | 0.585 | 0.0057 | 0.000793 | 1.08 | 0.209 | 0.025 | 1.11652 | 1.87001 | nan | 53302 | 1 | 1661 | 46 | 25 | 21 | 7 | 18 | 0.9 | 5.63 | 0 | 1579
1207979 | 60055746 | 1552 | 13"R | 2020-11-02 | VD02 | no | 18 | 1.04 | 0.8 | -0.24 | 15 | 14 | 6.783261 | 2.903012 | 0.4421275 | -0.1395052 | 0.74 | 55912 | 1862.871 | 0.478 | 0.223 | 1.21 | 0.0108 | 0.0136 | 0.367 | 0.255 | 0.0281 | 1.04509 | 1.49289 | nan | 56403 | 1 | 1658 | 54 | 25 | 29 | 7 | 18 | 0.76 | 4.54 | 0 | 1574
1207980 | 60055647 | EN355B | 24"R | 2020-11-02 | VD02 | no | 20 | 0.96 | 0.57 | -0.39 | 19 | 16 | 5.361271 | 3.306009 | 0.3169488 | -0.1500094 | 0.81 | 54407 | 1891.323 | 0.116 | 0.171 | 1.11 | 0.0121 | 0.00576 | 0.245 | 0.245 | 0.0243 | 1.11494 | 1.51806 | nan | 55016 | 1 | 1684 | 55 | 27 | 28 | 7 | 20 | 0.87 | 3.84 | 2.79 | 1586
1207981 | 60055762 | EN355B | 24"R | 2020-11-02 | VD02 | no | 20 | 1.01 | 0.62 | -0.39 | 14 | 14 | 4.971151 | 3.294737 | 0.8885044 | -0.1518569 | 0.8 | 56001 | 1880.549 | 0.115 | 0.175 | 1.12 | 0.0119 | 0.00489 | 0.234 | 0.285 | 0.0325 | 1.12599 | 1.55826 | nan | 55449 | 1 | 1672 | 50 | 26 | 24 | 6 | 20 | 0.83 | 3.54 | 3.47 | 1595
1207982 | 60055768 | EN355B | 24"R | 2020-11-02 | VD02 | no | 18 | 1.01 | 0.84 | -0.17 | 14 | 15 | 6.287194 | 3.473966 | 0.1732806 | -0.1490871 | 0.8 | 54427 | 1886.094 | 0.12 | 0.149 | 1.11 | 0.0098 | 0.00527 | 0.169 | 0.246 | 0.0275 | 1.14235 | 1.62108 | nan | 54981.01 | 1 | 1676 | 50 | 25 | 25 | 7 | 18 | 0.82 | 3.39 | 2.67 | 1586
1207983 | 60055774 | EN355B | 24"R | 2020-11-03 | VD02 | no | 18 | 1.14 | 1.14 | 0 | 16 | 15 | 7.211255 | 3.641959 | 0.2763285 | -0.1323497 | 0.8 | 54777 | 1886.62 | 0.115 | 0.168 | 1.11 | 0.0108 | 0.00594 | 0.162 | 0.253 | 0.0319 | 1.0896 | 1.3178 | nan | 55283 | 1 | 1678 | 49 | 25 | 24 | 7 | 18 | 0.8 | 3.86 | 0.87 | 1594
1207984 | 60055833 | EN355B | 31"R | 2020-11-03 | VD02 | no | 20 | 1 | 0.82 | -0.18 | 14 | 15 | 6.485839 | 3.431871 | 0.2311183 | -0.1502128 | 0.82 | 53440 | 1904.859 | 0.115 | 0.165 | 1.1 | 0.0092 | 0.00449 | 0.193 | 0.319 | 0.0269 | 1.07558 | 1.36314 | nan | 53992 | 1 | 1698 | 54 | 27 | 27 | 7 | 20 | 0.8 | 5.03 | 2.74 | 1596
1207985 | 60055838 | EN355B | 31"R | 2020-11-03 | VD02 | no | 20 | 1.08 | 0.71 | -0.37 | 12 | 17 | 6.414641 | 3.934951 | 0.8045412 | -0.1441039 | 0.81 | 52460 | 1891.626 | 0.119 | 0.166 | 1.1 | 0.0101 | 0.00509 | 0.178 | 0.354 | 0.0258 | 0.942978 | 0.959011 | nan | 53015 | 1 | 1685 | 49 | 27 | 22 | 7 | 20 | 0.69 | 2.14 | 0.96 | 1587
1207986 | 60055843 | EN355B | 31"R | 2020-11-03 | VD02 | no | 17 | 1.19 | 0.83 | -0.36 | 15 | 14 | 6.853056 | 3.02486 | 0.2789813 | -0.1015286 | 0.81 | 53790 | 1886.582 | 0.117 | 0.172 | 1.1 | 0.0113 | 0.007 | 0.247 | 0.309 | 0.0281 | 0.98168 | 1.1017 | nan | 53467.99 | 1 | 1671 | 45 | 24 | 21 | 7 | 17 | 0.71 | 2.18 | 2.26 | 1589
1207987 | 60055848 | EN355B | 31"R | 2020-11-03 | VD02 | no | 17 | 0.76 | 1.12 | 0.36 | 14 | 12 | 7.701037 | 3.199733 | 0.1095182 | -0.1452984 | 0.81 | 53401 | 1894.854 | 0.119 | 0.179 | 1.11 | 0.0128 | 0.00667 | 0.211 | 0.312 | 0.0264 | 1.15509 | 1.37117 | nan | 52480 | 1 | 1679 | 48 | 23 | 25 | 6 | 17 | 0.84 | 3.14 | 3.4 | 1595
1207988 | 60056013 | 17-4 PH | 24"R | 2020-11-03 | VD06 | si | 20 | 0.69 | 0.69 | 0 | 19 | 16 | 8.558603 | 1.9876 | 0.9909146 | 0.4508918 | 0.8 | 53930 | 1815.287 | 0.0241 | 0.468 | 0.916 | 0.0287 | 0.00094 | 15.18 | 4.55 | 0.011 | 1.13939 | 12.089 | nan | 57766 | 1 | 1602 | 216 | 109 | 107 | 89 | 20 | 0.73 | 18.66 | 14.87 | 1523
1207989 | 60055926 | 347H | 69"P | 2020-11-03 | VD05 | si | 12 | 2.33 | 2.33 | 0 | 19 | 8 | 13.39329 | 1.959417 | 5.885207 | 4.018307 | 0.84 | 57296 | 1831.042 | 0.0442 | 0.305 | 1.25 | 0.0341 | 0.00427 | 17.05 | 9.17 | 0.0094 | 1.23457 | 8.71879 | nan | 59745 | 1 | 1608 | 198 | 90 | 108 | 78 | 12 | 0.79 | 12.43 | 9.71 | 1526
1207990 | 60056024 | 316L | 31"R | 2020-11-03 | VD06 | si | 25 | 1.43 | 1.79 | 0.36 | 16 | 16 | 3.432546 | 0.9534307 | 3.198768 | 2.375991 | 0.89 | 54428 | 1868.682 | 0.0256 | 0.224 | 1.3 | 0.034 | 0.0174 | 16.34 | 10.1 | 0.0155 | 1.66973 | 17.6596 | nan | 57279 | 1 | 1626 | 247 | 116 | 131 | 91 | 25 | 0.69 | 23.47 | 12.42 | 1526
1207991 | 60056008 | 304L | 24"R | 2020-11-03 | VD05 | si | 32 | 2.34 | 1.44 | -0.9 | 20 | 10 | 2.557855 | 1.063907 | 1.343152 | 3.316917 | 0.91 | 52473 | 1878.075 | 0.034 | 0.238 | 1.36 | 0.0369 | 0.015 | 18.33 | 8.78 | 0.0112 | 1.76505 | 20.3508 | nan | 56823.01 | 1 | 1655 | 216 | 105 | 111 | 73 | 32 | 0.84 | 23.38 | 11.13 | 1520
1207992 | 60055909 | 4340 | 49"Q | 2020-11-04 | VD03 | no | 20 | 1.11 | 0.79 | -0.32 | 19 | 18 | 7.801175 | 2.041599 | 0.3906364 | 0.1652312 | 0.75 | 59491 | 1855.809 | 0.422 | 0.17 | 0.776 | 0.0085 | 0.0138 | 0.856 | 1.8 | 0.0153 | 0.89334 | 1.1513 | nan | 58217 | 1 | 1643 | 59 | 25 | 34 | 5 | 20 | 0.64 | 4.29 | 0 | 1551
1207993 | 60055961 | 4330V | 69"P | 2020-11-04 | VD02 | no | 20 | 0.91 | 0.5 | -0.41 | 16 | 18 | 5.286208 | 2.062707 | 0.4104691 | -0.09590055 | 0.77 | 52146 | 1864.275 | 0.327 | 0.162 | 0.97 | 0.0133 | 0.00776 | 0.879 | 1.74 | 0.0162 | 0.912486 | 1.3881 | nan | 51606 | 1 | 1650 | 49 | 25 | 24 | 5 | 20 | 0.66 | 5.17 | 0 | 1559
1207994 | 60055391 | 8620H | 13"R | 2020-11-04 | VD02 | no | 18 | 1.18 | 0.89 | -0.29 | 14 | 16 | 6.522316 | 1.85411 | 0.3328798 | -0.1292137 | 0.8 | 55882 | 1892.426 | 0.233 | 0.235 | 0.881 | 0.0082 | 0.00151 | 0.567 | 0.588 | 0.024 | 0.966267 | 0.904034 | nan | 55452 | 1 | 1676 | 51 | 23 | 28 | 5 | 18 | 0.62 | 4.61 | 0 | 1592
1207995 | 60055712 | 8620H | 52"P | 2020-11-04 | VD02 | no | 16 | 0.64 | 0.76 | 0.12 | 17 | 14 | 7.278771 | 2.161962 | 1.470935 | -0.1348081 | 0.79 | 53133 | 1884.696 | 0.214 | 0.271 | 0.89 | 0.008 | 0.00172 | 0.556 | 0.533 | 0.0237 | 0.964139 | 1.9048 | nan | 53286 | 1 | 1664 | 53 | 22 | 31 | 6 | 16 | 0.64 | 5.37 | 0 | 1575
1207996 | 60055786 | EN355B | 24"R | 2020-11-04 | VD02 | no | 16 | 1.36 | 1.21 | -0.15 | 20 | 10 | 8.880712 | 1.954059 | 0.1025654 | -0.1355893 | 0.81 | 55586 | 1890.798 | 0.101 | 0.226 | 1.1 | 0.01 | 0.00498 | 0.221 | 0.347 | 0.0357 | 1.23009 | 1.00532 | nan | 55293 | 1 | 1671 | 48 | 22 | 26 | 6 | 16 | 0.9 | 2.81 | 1.58 | 1594
1207997 | 60055780 | EN355B | 24"R | 2020-11-04 | VD07 | no | 36 | 0.98 | 0.5 | -0.48 | 16 | 13 | 3.672333 | 1.676433 | 0.1766418 | -0.1457688 | 0.8 | 50302 | 1882.504 | 0.0985 | 0.254 | 1.1 | 0.0139 | 0.00533 | 0.303 | 0.37 | 0.0269 | 1.02815 | 4.24624 | nan | 50297 | 3 | 1400 | 112 | 46 | 66 | 10 | 36 | 0.69 | 11.53 | 3.24 | 1591
1207998 | 60055792 | EN355B | 24"R | 2020-11-04 | VD02 | no | 20 | 0.84 | 0.77 | -0.07 | 18 | 18 | 4.723935 | 1.7176 | 0.4406313 | -0.1481244 | 0.82 | 48470 | 1897.988 | 0.122 | 0.17 | 1.1 | 0.0109 | 0.00484 | 0.175 | 0.265 | 0.0225 | 0.932239 | 1.42902 | nan | 47943 | 1 | 1688 | 55 | 25 | 30 | 5 | 20 | 0.65 | 4.45 | 2.13 | 1594
1207999 | 60055798 | EN355B | 24"R | 2020-11-04 | VD02 | no | 18 | 1.09 | 0.69 | -0.4 | 18 | 14 | 4.168717 | 3.372075 | 0.1406194 | -0.1505906 | 0.8 | 52741 | 1883.316 | 0.115 | 0.153 | 1.11 | 0.0111 | 0.00615 | 0.193 | 0.376 | 0.0268 | 1.08753 | 1.246 | nan | nan | 1 | 1601 | 49 | 23 | 26 | 5 | 18 | 0.79 | 2.88 | 1.71 | 1596
1208000 | 60055853 | EN355B | 31"R | 2020-11-04 | VD04 | no | 34 | 1.3 | 0.82 | -0.48 | -124 | 17 | 3.482201 | 3.019528 | 0.2296897 | -0.1518368 | 0.8 | 52871 | 1884.863 | 0.113 | 0.152 | 1.1 | 0.0133 | 0.0051 | 0.24 | 0.401 | 0.0261 | 1.02303 | 1.30687 | nan | 53515 | 2 | 1678 | 104 | 45 | 59 | 11 | 34 | 0.71 | 5.82 | 5.15 | 1597
1208001 | 60055858 | EN355B | 31"R | 2020-11-04 | VD02 | no | 19 | 1.04 | 1.31 | 0.27 | 9 | 17 | 6.870766 | 3.006914 | 0.135103 | -0.1530294 | 0.82 | 52417 | 1901.754 | 0.103 | 0.149 | 1.1 | 0.013 | 0.00593 | 0.241 | 0.348 | 0.0245 | 0.960487 | 1.12142 | nan | 51432 | 1 | 1688 | 51 | 24 | 27 | 5 | 19 | 0.72 | 2.63 | 3.89 | 1597
1208002 | 60055863 | EN355B | 31"R | 2020-11-05 | VD04 | no | 17 | 0.85 | 0.59 | -0.26 | 20 | 14 | -0.05665623 | 2.544637 | 0.03779304 | -0.152798 | 0.81 | 53778 | 1892.252 | 0.103 | 0.17 | 1.1 | 0.0126 | 0.00518 | 0.212 | 0.539 | 0.0249 | 1.3386 | 3.30471 | nan | 53369 | 1 | 1680 | 54 | 24 | 30 | 7 | 17 | 0.95 | 8.65 | 9.21 | 1585
1208003 | 60055868 | EN355B | 31"R | 2020-11-05 | VD02 | no | 18 | 0.99 | 0.88 | -0.11 | 15 | 15 | 3.65273 | 3.11363 | 0.0369673 | -0.1545643 | 0.81 | 53415 | 1897.336 | 0.106 | 0.159 | 1.1 | 0.0129 | 0.00521 | 0.247 | 0.413 | 0.0226 | 1.07758 | 1.50286 | nan | 54003.99 | 1 | 1604 | 51 | 24 | 27 | 6 | 18 | 0.75 | 3.42 | 4.68 | 1588
1208004 | 60055363 | 1524 CAT | 20"R | 2020-11-05 | VD02 | no | 18 | 1.16 | 1.13 | -0.03 | 13 | 15 | 7.315577 | 2.997903 | 0.3613688 | -0.1379713 | 0.81 | 56785 | 1903.354 | 0.185 | 0.162 | 1.36 | 0.0138 | 0.0138 | 0.158 | 0.151 | 0.0356 | 1.07425 | 1.17725 | nan | 57267.01 | 1 | 1690 | 49 | 24 | 25 | 6 | 18 | 0.72 | 4.05 | 0 | 1600
1208005 | 60055943 | B50A | 16"R | 2020-11-05 | VD02 | no | 19 | 1.06 | 0.98 | -0.08 | 18 | 13 | 7.924991 | 3.513645 | 0.2939655 | -0.1313972 | 0.82 | 53750 | 1899.914 | 0.112 | 0.0758 | 0.398 | 0.0085 | 0.0133 | 1.03 | 0.311 | 0.0066 | 1.00205 | 1.46324 | nan | 54183.99 | 1 | 1694 | 46 | 27 | 19 | 8 | 19 | 0.76 | 2.89 | 0 | 1595
1208006 | 60055897 | 4140 | 16"R | 2020-11-05 | VD02 | no | 17 | 1.19 | 1.15 | -0.04 | 17 | 13 | 6.464418 | 3.097087 | 0.2760027 | -0.1406452 | 0.75 | 57387 | 1872.36 | 0.416 | 0.273 | 0.887 | 0.0111 | 0.00138 | 1.05 | 0.226 | 0.0278 | 1.16531 | 1.3225 | nan | 57347 | 1 | 1654 | 54 | 23 | 31 | 6 | 17 | 0.82 | 5.01 | 0 | 1567
1208007 | 60055706 | 42CRMO4 AVON | 31"R | 2020-11-05 | VD02 | no | 15 | 1.18 | 0.78 | -0.4 | 18 | 12 | 4.979599 | 2.911385 | 0.14489 | -0.1427117 | 0.75 | 53256 | 1864.728 | 0.426 | 0.195 | 0.82 | 0.01 | 0.0126 | 1.03 | 0.224 | 0.0259 | 1.06634 | 1.27566 | nan | 53370 | 1 | 1641 | 44 | 20 | 24 | 5 | 15 | 0.82 | 3.86 | 0 | 1558
1208008 | 60055804 | EN355B | 24"R | 2020-11-05 | VD03 | no | 16 | 0.7 | 0.61 | -0.09 | 13 | 14 | 5.099472 | 2.70699 | 0.1802555 | -0.1473603 | 0.81 | 50476 | 1897.171 | 0.116 | 0.153 | 1.1 | 0.0115 | 0.0047 | 0.201 | 0.263 | 0.0216 | 1.12017 | 1.33948 | nan | 50882 | 1 | 1678 | 44 | 22 | 22 | 6 | 16 | 0.72 | 2.87 | 2.7 | 1586
1208009 | 60055810 | EN355B | 24"R | 2020-11-05 | VD02 | no | 15 | 1.38 | 0.92 | -0.46 | 16 | 12 | 8.080247 | 2.161367 | 0.07339373 | -0.1437684 | 0.8 | 53745 | 1884.326 | 0.105 | 0.168 | 1.1 | 0.0132 | 0.00441 | 0.253 | 0.383 | 0.026 | 1.05163 | 0.914805 | nan | 54409 | 1 | 1660 | 43 | 20 | 23 | 5 | 15 | 0.81 | 3.13 | 1.2 | 1592
1208010 | 60055972 | EN355B | 31"R | 2020-11-05 | VD03 | no | 15 | 1.08 | 0.86 | -0.22 | 14 | 11 | 5.319703 | 1.764738 | 0.02846002 | -0.1464895 | 0.82 | 53180 | 1902.59 | 0.0925 | 0.166 | 1.13 | 0.0129 | 0.00449 | 0.23 | 0.363 | 0.0272 | 1.18362 | 1.57706 | nan | 53876 | 1 | 1682 | 56 | 21 | 35 | 6 | 15 | 0.89 | 3.75 | 6.5 | 1586
1208011 | 60055977 | EN355B | 31"R | 2020-11-05 | VD02 | no | 15 | 1.22 | 0.71 | -0.51 | 15 | 9 | 4.770187 | 2.402199 | 0.1126328 | -0.1403286 | 0.82 | 52879 | 1900.019 | 0.115 | 0.16 | 1.1 | 0.0126 | 0.00423 | 0.163 | 0.347 | 0.0263 | 1.29823 | 1.39654 | nan | 53544 | 1 | 1683 | 50 | 22 | 28 | 7 | 15 | 1 | 3.77 | 2.53 | 1588
1208012 | 60055982 | EN355B | 31"R | 2020-11-05 | VD03 | no | 20 | 0.96 | 0.8 | -0.16 | 16 | 17 | 4.570529 | 1.609778 | 0.08455326 | -0.1463476 | 0.82 | 53247 | 1899.608 | 0.127 | 0.177 | 1.14 | 0.0121 | 0.00541 | 0.124 | 0.177 | 0.0232 | 0.967555 | 1.35861 | nan | 53494 | 1 | 1690 | 58 | 25 | 33 | 5 | 20 | 0.67 | 4.27 | 4.4 | 1588
1208013 | 60055937 | 410S | 49"Q | 2020-11-05 | VD05 | si | 10 | 1.3 | 1.3 | 0 | 53 | 4 | 1.747883 | 0.8236936 | 2.346 | 1.875198 | 0.82 | 56408 | 1842.873 | 0.113 | 0.267 | 0.624 | 0.025 | 0.00868 | 11.89 | 0.421 | 0.019 | 1.73867 | 9.93211 | nan | 54143 | 1 | 1617 | 163 | 77 | 86 | 67 | 10 | 1.14 | 21.91 | 38.17 | 1547
1208014 | 60056182 | 42CRMO4 LIEBHERR | 20"R | 2020-11-05 | VD02 | no | 20 | 0.95 | 0.73 | -0.22 | 17 | 17 | 4.189511 | 1.619051 | 0.07804177 | -0.1519152 | 0.76 | 59051 | 1877.719 | 0.431 | 0.192 | 0.861 | 0.0073 | 0.000996 | 0.964 | 0.169 | 0.0294 | 1.0081 | 1.74394 | nan | 57907 | 1 | 1667 | 50 | 25 | 25 | 5 | 20 | 0.78 | 5.19 | 0 | 1582
1208015 | 60056188 | 42CRMO4 LIEBHERR | 20"R | 2020-11-05 | VD02 | no | 20 | 1.01 | 1.01 | 0 | 15 | 16 | 5.840578 | 2.11013 | 0.2340506 | -0.1485855 | 0.77 | 57830 | 1882.097 | 0.41 | 0.181 | 0.86 | 0.0097 | 0.00169 | 0.973 | 0.188 | 0.0268 | 0.911784 | 1.38105 | nan | 57807 | 1 | 1573 | 47 | 25 | 22 | 5 | 20 | 0.65 | 4.55 | 0 | 1580
1208016 | 60055816 | EN355B | 24"R | 2020-11-06 | VD04 | no | 19 | 0.98 | 0.68 | -0.3 | 14 | 17 | 4.190813 | 1.501935 | 0.07647921 | -0.1479841 | 0.81 | 54897 | 1890.175 | 0.112 | 0.16 | 1.11 | 0.0098 | 0.00561 | 0.227 | 0.336 | 0.0233 | 1.00093 | 1.38184 | nan | 55069.01 | 1 | 1678 | 56 | 25 | 31 | 6 | 19 | 0.71 | 4.82 | 0.22 | 1583
1208017 | 60055822 | EN355B | 24"R | 2020-11-06 | VD02 | no | 19 | 1.03 | 1.09 | 0.06 | 20 | 16 | 6.268263 | 1.939652 | 0.483569 | -0.143282 | 0.82 | 54266 | 1897.769 | 0.0968 | 0.162 | 1.14 | 0.0111 | 0.00545 | 0.263 | 0.357 | 0.0297 | 1.00055 | 1.32585 | nan | 54843 | 1 | 1686 | 51 | 24 | 27 | 5 | 19 | 0.73 | 3.58 | 3.05 | 1596
1208018 | 60055828 | EN355B | 24"R | 2020-11-06 | VD02 | no | 18 | 1.23 | 0.87 | -0.36 | 16 | 15 | 5.30853 | 2.514675 | 0.06908046 | -0.138348 | 0.82 | 59746 | 1900.308 | 0.116 | 0.147 | 1.1 | 0.0103 | 0.007 | 0.162 | 0.25 | 0.0304 | 0.978932 | 1.21175 | nan | 41230 | 1 | 1685 | 57 | 23 | 34 | 5 | 18 | 0.7 | 3.75 | 1.68 | 1589
1208019 | 60055955 | LF6M VALMONT | 31"R | 2020-11-06 | VD07 | no | 40 | 0.91 | 0.81 | -0.1 | 17 | 15 | 11.79559 | 2.554381 | 3.327774 | 0.6596483 | 0.82 | 53035 | 1907.882 | 0.151 | 0.177 | 1.33 | 0.01 | 0.0108 | 0.102 | 0.105 | 0.0195 | 1.10245 | 1.42491 | nan | 53312 | 2 | 1702 | 128 | 50 | 78 | 10 | 40 | 0.61 | 7.32 | 21.58 | 1584
1208020 | 60055873 | EN355B | 31"R | 2020-11-06 | VD02 | no | 17 | 0.7 | 1.2 | 0.5 | 17 | 14 | 8.283731 | 2.386628 | 0.07623389 | -0.08120129 | 0.81 | 53801 | 1891.267 | 0.144 | 0.195 | 1.12 | 0.0076 | 0.00632 | 0.0835 | 0.126 | 0.0282 | 1.05871 | 1.49203 | nan | 54322 | 1 | 1699 | 55 | 22 | 33 | 5 | 17 | 0.76 | 3.44 | 2.98 | 1589
1208021 | 60055987 | EN355B | 31"R | 2020-11-06 | VD03 | no | 18 | 0.98 | 0.62 | -0.36 | 15 | 14 | 3.254061 | 1.861354 | 0.02291789 | -0.0905185 | 0.82 | 53070 | 1899.094 | 0.123 | 0.156 | 1.12 | 0.011 | 0.00474 | 0.139 | 0.444 | 0.029 | 1.17983 | 1.80408 | nan | 53723 | 1 | 1684 | 57 | 23 | 34 | 5 | 18 | 0.92 | 5.49 | 6.28 | 1586
1208022 | 60055992 | EN355B | 31"R | 2020-11-06 | VD02 | no | 15 | 1.3 | 1.3 | 0 | 24 | 11 | 10.63014 | 1.54408 | 0.3232386 | -0.1268718 | 0.81 | 52965 | 1889.325 | 0.115 | 0.16 | 1.14 | 0.0108 | 0.0045 | 0.154 | 0.34 | 0.0314 | 1.08512 | 0.939772 | nan | 53671 | 1 | 1666 | 48 | 20 | 28 | 5 | 15 | 0.82 | 3.94 | 2.4 | 1591
1208023 | 60056194 | 42CRMO4 LIEBHERR | 20"R | 2020-11-06 | VD02 | no | 15 | 1.04 | 0.81 | -0.23 | 15 | 11 | 3.678327 | 1.168288 | 0.2259394 | -0.1440087 | 0.76 | 57960 | 1873.16 | 0.425 | 0.173 | 0.874 | 0.0113 | 0.00268 | 0.987 | 0.185 | 0.0295 | 1.22296 | 2.14192 | nan | 58122 | 1 | 1652 | 48 | 21 | 27 | 6 | 15 | 0.9 | 8.84 | 0 | 1581
1208024 | 60056200 | 42CRMO4 LIEBHERR | 20"R | 2020-11-06 | VD02 | no | 17 | 0.89 | 0.89 | 0 | 19 | 11 | 2.907291 | 1.532745 | 0.03802002 | -0.1546407 | 0.77 | 56704 | 1881.487 | 0.406 | 0.184 | 0.874 | 0.0106 | 0.00201 | 0.999 | 0.149 | 0.0268 | 1.31481 | 2.7683 | nan | 56960 | 1 | 1666 | 54 | 22 | 32 | 5 | 17 | 0.79 | 9.09 | 0 | 1577
1208025 | 60056206 | 42CRMO4 LIEBHERR | 20"R | 2020-11-06 | VD02 | no | 15 | 0.98 | 0.82 | -0.16 | 15 | 10 | 1.122459 | 2.036571 | 0.1033153 | -0.1407634 | 0.78 | 57406 | 1891.282 | 0.426 | 0.205 | 0.854 | 0.0111 | 0.00221 | 1.01 | 0.135 | 0.0292 | 1.44196 | 2.86548 | nan | 57380 | 1 | 1672 | 47 | 21 | 26 | 6 | 15 | 1.3 | 12.74 | 0 | 1586
1208026 | 60056224 | 42CRMO4 LIEBHERR | 24"R | 2020-11-08 | VD03 | no | 15 | 1.31 | 1.31 | 0 | 14 | 7 | 6.729855 | 10.89371 | 0.1664009 | -0.05164754 | 0.75 | 55038 | 1862.204 | 0.407 | 0.189 | 0.865 | 0.0132 | 0.0024 | 0.998 | 0.115 | 0.0345 | 1.5419 | 1.36263 | nan | 55158 | 1 | 1648 | 54 | 31 | 23 | 16 | 15 | 0.95 | 5.13 | 0 | 1563
1208027 | 60056212 | 42CRMO4 LIEBHERR | 24"R | 2020-11-09 | VD03 | no | 35 | 0.77 | 0.75 | -0.02 | 13 | 7 | 10.22421 | 1.552496 | 0.9474502 | -0.02589617 | 0.77 | 54838 | 1880.034 | 0.419 | 0.15 | 0.83 | 0.0097 | 0.00299 | 1.06 | 0.152 | 0.0279 | 1.50099 | 2.58381 | nan | 55286 | 2 | 1657 | 106 | 48 | 58 | 13 | 35 | 0.94 | 18.23 | 0 | 1572
1208028 | 60056260 | 42CRMO4 LIEBHERR | 13"R | 2020-11-09 | VD03 | no | 17 | 0.91 | 0.77 | -0.14 | 15 | 9 | 10.27487 | 1.468058 | 0.8601677 | -0.1374781 | 0.77 | 54749 | 1887.815 | 0.407 | 0.184 | 0.863 | 0.0116 | 0.0017 | 1.05 | 0.132 | 0.029 | 1.51823 | 2.77699 | nan | 55078 | 1 | 1676 | 58 | 25 | 33 | 8 | 17 | 0.92 | 8.94 | 0 | 1572
1208029 | 60056218 | 42CRMO4 LIEBHERR | 24"R | 2020-11-09 | VD02 | no | 17 | 1.07 | 0.83 | -0.24 | 13 | 13 | 7.900946 | 1.814637 | 0.2141265 | -0.1320705 | 0.76 | 54894 | 1871.811 | 0.424 | 0.189 | 0.832 | 0.0111 | 0.00216 | 1.01 | 0.17 | 0.0302 | 1.12571 | 1.56967 | nan | 55275.01 | 1 | 1655 | 50 | 23 | 27 | 6 | 17 | 0.79 | 5.43 | 0 | 1565
1208030 | 60056342 | 4145 FM | 31"R | 2020-11-09 | VD02 | no | 18 | 1.03 | 0.67 | -0.36 | 17 | 14 | 3.508218 | 3.674132 | 0.1897998 | -0.1101195 | 0.74 | 54244 | 1861.014 | 0.48 | 0.208 | 1.02 | 0.0078 | 0.00812 | 1.12 | 0.208 | 0.0188 | 1.09619 | 1.41795 | nan | 53142 | 1 | 1649 | 48 | 25 | 23 | 7 | 18 | 0.9 | 4.22 | 0 | 1570
1208031 | 60056265 | 1E0621 | 16"R | 2020-11-09 | VD04 | no | 37 | 1.05 | 1.05 | 0 | 19 | 15 | 5.901805 | 3.764196 | 1.039449 | -0.1355782 | 0.81 | 53046 | 1905.832 | 0.221 | 0.162 | 0.804 | 0.008 | 0.0167 | 0.161 | 0.138 | 0.0295 | 1.26157 | 1.21371 | nan | 53689 | 3 | 1694 | 111 | 50 | 61 | 13 | 37 | 0.72 | 8.45 | 2.06 | 1600
1208032 | 60056270 | 1E0621 | 16"R | 2020-11-09 | VD02 | no | 17 | 0.78 | 0.78 | 0 | 18 | 12 | 5.76227 | 2.336541 | 0.7621933 | -0.1458099 | 0.8 | 53252 | 1900.366 | 0.212 | 0.172 | 0.799 | 0.0088 | 0.0169 | 0.14 | 0.13 | 0.029 | 1.20509 | 1.50092 | nan | 53834 | 1 | 1685 | 53 | 23 | 30 | 6 | 17 | 0.92 | 4.94 | 0 | 1594
1208033 | 60056372 | 17-4 PH SCOT FORGE | 24"R | 2020-11-09 | VD04 | si | 25 | 0.97 | 2.57 | 1.61 | 20 | 22 | 1.238219 | 1.15328 | 1.445864 | 3.888758 | 0.83 | 56580 | 1840.315 | 0.0267 | 0.447 | 0.818 | 0.0293 | 0.0104 | 15.1 | 4.52 | 0.0099 | 1.20081 | 21.778 | nan | 58865 | 1 | 1638 | 207 | 119 | 88 | 94 | 25 | 0.82 | 24.38 | 0 | 1529
1208034 | 60056367 | 316L SCOT FORGE | 31"R | 2020-11-09 | VD09 | si | 27 | 1.41 | 1.41 | 0 | 60 | 14 | 6.249068 | 1.33949 | 4.930068 | 2.889071 | 0.86 | 57633 | 1846.231 | 0.0338 | 0.308 | 1.47 | 0.0319 | 0.0237 | 16.48 | 10.1 | 0.0005 | 1.01968 | 14.4119 | nan | 61233 | 1 | 1660 | 227 | 112 | 115 | 85 | 27 | 0.82 | 24.38 | 25.15 | 1511
1208035 | 60055903 | 4340 | 69"P | 2020-11-09 | VD04 | no | 17 | 0.86 | 1.96 | 1.1 | 21 | 0 | 6.075752 | 1.380654 | 0.7894682 | 0.02745487 | 0.74 | 52926 | 1847.913 | 0.425 | 0.193 | 0.797 | 0.008 | 0.0116 | 0.839 | 1.75 | 0.0202 | 1.15523 | 3.18678 | nan | 52005 | 2 | 1640 | 97 | 23 | 74 | 6 | 17 | 0.82 | 16.09 | 0.07 | 1544
1208036 | 60056281 | 8630M | 69"P | 2020-11-09 | VD03 | no | 27 | 0.79 | 0.79 | 0 | 17 | 25 | -0.1302693 | 2.220027 | 0.05580676 | -0.1555692 | 0.76 | 52435 | 1858.644 | 0.32 | 0.277 | 0.932 | 0.0052 | 0.00112 | 0.989 | 0.875 | 0.0252 | 1.17874 | 3.99452 | nan | 51606 | 1 | 1668 | 66 | 34 | 32 | 7 | 27 | 0.84 | 12.57 | 0 | 1553
1208037 | 60056296 | 8630M4 | 63"P | 2020-11-09 | VD02 | no | 20 | 0.9 | 1.24 | 0.34 | 14 | 17 | 4.225015 | 3.478701 | 0.4206756 | -0.1420071 | 0.75 | 50241 | 1861.355 | 0.319 | 0.322 | 0.934 | 0.0057 | 0.000567 | 0.978 | 0.868 | 0.0288 | 1.03829 | 1.47317 | nan | 49367 | 1 | 1652 | 58 | 26 | 32 | 6 | 20 | 0.82 | 7.86 | 0 | 1565
1208038 | 60056242 | 4140 FM O&G | 49"Q | 2020-11-10 | VD02 | no | 20 | 1.09 | 1.09 | 0 | 17 | 17 | 4.337538 | 3.508357 | 0.4885043 | -0.1293196 | 0.75 | 59068 | 1857.568 | 0.414 | 0.167 | 0.964 | 0.0041 | 0.00145 | 1.06 | 0.222 | 0.0272 | 0.970191 | 1.42522 | nan | 58021 | 1 | 1646 | 57 | 26 | 31 | 6 | 20 | 0.71 | 6.43 | 0 | 1546
1208039 | 60056111 | EN355B | 31"R | 2020-11-10 | VD02 | no | 18 | 0.9 | 1.28 | 0.38 | 15 | 16 | 2.827738 | 1.910734 | 0.1776245 | -0.1440265 | 0.81 | 52778 | 1896.091 | 0.128 | 0.155 | 1.21 | 0.0077 | 0.0065 | 0.181 | 0.19 | 0.0277 | 1.15081 | 1.71703 | nan | 53400 | 1 | 1686 | 63 | 25 | 38 | 7 | 18 | 0.75 | 5.52 | 8.27 | 1584
1208040 | 60056116 | EN355B | 31"R | 2020-11-10 | VD04 | no | 20 | 0.94 | 0.94 | 0 | 13 | 18 | 3.43793 | 3.374298 | 0.006149393 | -0.1532372 | 0.82 | 52827 | 1898.387 | 0.116 | 0.184 | 1.15 | 0.01 | 0.0052 | 0.175 | 0.369 | 0.0246 | 1.03725 | 1.55327 | nan | 53446 | 1 | 1689 | 65 | 26 | 39 | 6 | 20 | 0.82 | 6.66 | 2.52 | 1585
1208041 | 60056336 | LF2L | 16"R | 2020-11-10 | VD05 | no | 42 | 1.12 | 1.14 | 0.02 | 18 | 18 | 3.398669 | 3.854286 | 0.1806119 | -0.1461618 | 0.83 | 53284 | 1910.026 | 0.107 | 0.204 | 1.25 | 0.0113 | 0.00924 | 0.169 | 0.357 | 0.0255 | 1.14685 | 2.07576 | nan | 53633.01 | 2 | 1703 | 133 | 54 | 79 | 12 | 42 | 0.76 | 12.13 | 14.32 | 1609
1208042 | 60056121 | EN355B | 31"R | 2020-11-10 | VD02 | no | 0 | 0.99 |  |  | 13 | [5 empty] | 0.81 | 0 | 1891.464 | 0.109 | 0.147 | 1.11 | 0.0112 | 0.00552 | 0.225 | 0.516 | 0.0291 | 1.18279 | 2.25611 | nan | nan | 0 | 0 | 0 | 0 | 0 | 0 | 0 | 0 | 0 | 0 | 0
1208043 | 60056126 | EN355B | 31"R | 2020-11-10 | VD03 | no | 18 | 1.07 | 1.07 | 0 | 20 | 14 | 4.772474 | 3.49369 | 0.4324876 | -0.139034 | 0.81 | 53373 | 1894.639 | 0.134 | 0.16 | 1.14 | 0.011 | 0.00524 | 0.181 | 0.317 | 0.0306 | 1.07239 | 1.29749 | nan | 53962 | 1 | 1683 | 69 | 25 | 44 | 7 | 18 | 0.78 | 5.21 | 2.22 | 1593
1208044 | 60056286 | LF6M VALMONT | 24"R | 2020-11-10 | VD03 | no | 18 | 1.12 | 1.25 | 0.13 | 15 | 14 | 4.997747 | 3.294598 | 0.2762884 | -0.147051 | 0.81 | 54784 | 1897.492 | 0.152 | 0.156 | 1.31 | 0.008 | 0.0112 | 0.0886 | 0.086 | 0.0275 | 1.06414 | 1.24055 | nan | 55162 | 1 | 1683 | 61 | 24 | 37 | 6 | 18 | 0.73 | 2.64 | 7.84 | 1585
1208045 | 60056291 | LF6M VALMONT | 24"R | 2020-11-10 | VD04 | no | 18 | 1.13 | 1.15 | 0.02 | 13 | 16 | 6.706046 | 3.021106 | 0.2925236 | -0.1348198 | 0.82 | 54562 | 1906.032 | 0.157 | 0.174 | 1.3 | 0.0078 | 0.0114 | 0.0689 | 0.088 | 0.022 | 0.992414 | 1.20733 | nan | 54989 | 1 | 1694 | 85 | 24 | 61 | 6 | 18 | 0.76 | 11.39 | 2.3 | 1594
1208046 | 60056462 | LF6M VALMONT | 24"R | 2020-11-10 | VD03 | no | 18 | 1.12 | 1.12 | 0 | 14 | 16 | 5.342212 | 3.426506 | 0.6128609 | -0.1363943 | 0.83 | 54950 | 1912.908 | 0.147 | 0.168 | 1.31 | 0.0084 | 0.00923 | 0.0777 | 0.0623 | 0.0284 | 1.01068 | 1.15103 | nan | 53683.01 | 1 | 1701 | 64 | 24 | 40 | 6 | 18 | 0.76 | 3.99 | 4.88 | 1594
1208047 | 60056516 | LF6M VALMONT | 24"R | 2020-11-10 | VD03 | no | 20 | 1.01 | 1.19 | 0.18 | 16 | 16 | 4.633705 | 3.364669 | 0.5414483 | -0.1424993 | 0.82 | 54908 | 1903.289 | 0.146 | 0.159 | 1.32 | 0.0083 | 0.00917 | 0.0841 | 0.0532 | 0.0282 | 1.05241 | 1.99821 | nan | 55315 | 1 | 1695 | 62 | 26 | 36 | 6 | 20 | 0.76 | 3.54 | 11 | 1587
1208048 | 60056254 | H13 FM PREM | 24"Q | 2020-11-10 | VD04 | no | 29 | 1 | 1.55 | 0.55 | 19 | 25 | 3.208229 | 1.704997 | 1.340624 | 0.03778601 | 0.73 | 57844 | 1855.377 | 0.37 | 0.914 | 0.335 | 0.0288 | 0.000792 | 5.09 | 0.279 | 0.0279 | 0.7961 | 4.43931 | nan | 54939.99 | 1 | 1650 | 81 | 41 | 40 | 12 | 29 | 0.66 | 6.8 | 0 | 1545
1208049 | 60056457 | H13 FM | 69"P | 2020-11-10 | VD03 | no | 32 | 0.89 | 1.14 | 0.25 | 15 | 28 | 2.007663 | 3.57613 | 1.781296 | 2.411429 | 0.72 | 55689 | 1843.548 | 0.376 | 0.895 | 0.349 | 0.0237 | 0.00105 | 5 | 0.279 | 0.0349 | 0.945128 | 7.76147 | nan | 61707 | 1 | 1644 | 102 | 50 | 52 | 18 | 32 | 0.71 | 8.66 | 0 | 1534
1208050 | 60056301 | 8630M4 | 63"P | 2020-11-10 | VD02 | no | 16 | 1.2 | 0.5 | -0.7 | 12 | 14 | 4.938468 | 3.57996 | 0.1659386 | -0.1462733 | 0.75 | 50269 | 1851.685 | 0.316 | 0.306 | 0.906 | 0.0063 | 0.000694 | 1 | 0.894 | 0.0294 | 1.07789 | 0.901142 | nan | 49160 | 1 | 1632 | 56 | 23 | 33 | 7 | 16 | 0.82 | 4.45 | 0 | 1558
1208051 | 60056131 | EN355B | 31"R | 2020-11-10 | VD03 | no | 16 | 1.09 | 1.09 | 0 | 24 | 11 | 5.145622 | 3.33766 | 0.2863236 | -0.1346912 | 0.82 | 53467 | 1897.672 | 0.128 | 0.159 | 1.11 | 0.0088 | 0.00603 | 0.194 | 0.313 | 0.0269 | 1.30518 | 1.74085 | nan | 54052 | 1 | 1681 | 75 | 23 | 52 | 7 | 16 | 0.93 | 5.35 | 10.97 | 1591
1208052 | 60056136 | EN355B | 31"R | 2020-11-11 | VD02 | no | 21 | 0.86 | 0.5 | -0.36 | 15 | 17 | 1.882681 | 3.855648 | 0.07085723 | -0.1513426 | 0.82 | 47725 | 1900.976 | 0.12 | 0.171 | 1.12 | 0.0076 | 0.00577 | 0.232 | 0.351 | 0.0286 | 1.12469 | 1.61958 | nan | 48405 | 1 | 1696 | 60 | 27 | 33 | 6 | 21 | 0.88 | 4.51 | 5.36 | 1585
1208053 | 60056070 | EN355B | 24"R | 2020-11-11 | VD03 | no | 16 | 1.3 | 1.3 | 0 | 18 | 12 | 6.193069 | 3.611483 | 0.2521999 | -0.1427443 | 0.82 | 54360 | 1901.366 | 0.122 | 0.156 | 1.11 | 0.0106 | 0.00522 | 0.247 | 0.375 | 0.0239 | 1.21282 | 0.999864 | nan | 54967.01 | 1 | 1684 | 74 | 22 | 52 | 6 | 16 | 0.83 | 2.36 | 12.8 | 1601
1208054 | 60056076 | EN355B | 24"R | 2020-11-11 | VD03 | no | 18 | 1.23 | 1.27 | 0.04 | 15 | 14 | 5.623989 | 4.092396 | 0.1667056 | -0.1470291 | 0.82 | 54905 | 1900.342 | 0.113 | 0.183 | 1.13 | 0.0107 | 0.0048 | 0.222 | 0.419 | 0.0273 | 1.1044 | 1.03577 | nan | 54989.01 | 1 | 1687 | 59 | 24 | 35 | 6 | 18 | 0.78 | 2.74 | 4.48 | 1593
1208055 | 60056151 | EN355B | 31"R | 2020-11-11 | VD03 | no | 18 | 1.18 | 1.18 | 0 | 14 | 13 | 5.445247 | 4.121161 | 0.1144748 | -0.1471438 | 0.81 | 52759 | 1889.307 | 0.134 | 0.162 | 1.11 | 0.0117 | 0.004 | 0.18 | 0.321 | 0.0261 | 1.16953 | 1.04133 | nan | 53991 | 1 | 1674 | 66 | 24 | 42 | 6 | 18 | 0.81 | 3.9 | 6.38 | 1588
1208056 | 60056522 | A105 | 69"P | 2020-11-11 | VD03 | no | 21 | 0.99 | 1.08 | 0.09 | 18 | 17 | 9.851603 | 3.885988 | 3.314634 | 1.027358 | 0.8 | 51822 | 1891.919 | 0.161 | 0.169 | 1.1 | 0.0124 | 0.00858 | 0.151 | 0.219 | 0.0282 | 1.2361 | 1.38846 | nan | 52605 | 1 | 1689 | 74 | 29 | 45 | 8 | 21 | 0.98 | 8.02 | 0 | 1571
1208057 | 60056058 | EN355B | 24"R | 2020-11-11 | VD02 | no | 18 | 1.2 | 1.2 | 0 | 13 | 14 | 6.539783 | 2.760019 | 0.2945458 | -0.1374624 | 0.83 | 54335 | 1907.965 | 0.119 | 0.162 | 1.13 | 0.0135 | 0.00566 | 0.233 | 0.364 | 0.0275 | 1.15538 | 1.01863 | nan | 54947.01 | 1 | 1695 | 59 | 24 | 35 | 6 | 18 | 0.78 | 6.11 | 3.72 | 1601
1208058 | 60056064 | EN355B | 24"R | 2020-11-11 | VD02 | no | 21 | 0.91 | 0.91 | 0 | 17 | 16 | 2.63313 | 3.606242 | 0.1547733 | -0.1484516 | 0.82 | 50343 | 1898.203 | 0.123 | 0.148 | 1.1 | 0.0095 | 0.00701 | 0.167 | 0.382 | 0.0279 | 1.25755 | 1.8275 | nan | 50800.99 | 1 | 1698 | 58 | 28 | 30 | 7 | 21 | 1.02 | 5.45 | 4.58 | 1595
1208059 | 60056141 | EN355B | 31"R | 2020-11-11 | VD02 | no | 21 | 0.91 | 0.92 | 0.01 | 18 | 9 | 0.8530829 | 3.222736 | 0.08342836 | -0.1537474 | 0.83 | 47806 | 1915.046 | 0.132 | 0.168 | 1.1 | 0.0096 | 0.00528 | 0.187 | 0.341 | 0.027 | 1.4919 | 2.94856 | nan | 48437 | 1 | 1649 | 54 | 27 | 27 | 6 | 21 | 1.14 | 9.09 | 5.67 | 1595
1208060 | 60056275 | A105 | 20"R | 2020-11-11 | VD02 | no | 18 | 0.85 | 0.85 | 0 | 15 | 14 | 10.39532 | 3.577378 | 1.035081 | -0.1311611 | 0.82 | 57557 | 1906.787 | 0.173 | 0.183 | 1.12 | 0.0087 | 0.00195 | 0.141 | 0.23 | 0.03 | 1.17652 | 0.946713 | nan | 56552 | 1 | 1696 | 58 | 25 | 33 | 7 | 18 | 0.9 | 4.46 | 0 | 1597
1208061 | 60056230 | B50A368E1 | 69"P | 2020-11-11 | VD02 | no | 19 | 1.12 | 1.23 | 0.11 | 24 | 15 | 3.273833 | 4.547478 | 0.2609169 | -0.09678721 | 0.75 | 52038 | 1848.532 | 0.283 | 0.167 | 0.733 | 0.0073 | 0.00152 | 1.12 | 0.508 | 0.0133 | 1.13923 | 1.04069 | nan | 50672.99 | 1 | 1635 | 44 | 26 | 18 | 7 | 19 | 0.83 | 3.35 | 0 | 1554
1208062 | 60056492 | 42CRMO4 LIEBHERR | 24"R | 2020-11-11 | VD02 | no | 19 | 1.03 | 1.19 | 0.16 | 15 | 15 | 4.887328 | 3.83705 | 0.2075224 | -0.1436544 | 0.76 | 55544 | 1869.428 | 0.417 | 0.213 | 0.854 | 0.0083 | 0.000763 | 0.963 | 0.213 | 0.0344 | 1.19724 | 1.56863 | nan | 55397 | 1 | 1658 | 51 | 25 | 26 | 6 | 19 | 0.95 | 5.85 | 0 | 1572
1208063 | 60056052 | EN355B | 24"R | 2020-11-11 | VD04 | no | 15 | 1.36 | 1.61 | 0.25 | 19 | 12 | 6.800945 | 3.369962 | 0.1517818 | -0.1432488 | 0.81 | 54730 | 1895.814 | 0.119 | 0.158 | 1.14 | 0.0071 | 0.0044 | 0.155 | 0.487 | 0.0276 | 1.28548 | 1.14597 | nan | 55247.01 | 1 | 1678 | 61 | 22 | 39 | 7 | 15 | 0.9 | 5.11 | 1.85 | 1591
1208064 | 60056146 | EN355B | 31"R | 2020-11-11 | VD03 | no | 18 | 1.11 | 1.29 | 0.18 | 14 | 14 | 6.486379 | 3.669487 | 0.8451167 | -0.08030867 | 0.81 | 48338 | 1893.116 | 0.134 | 0.167 | 1.19 | 0.0097 | 0.00504 | 0.214 | 0.243 | 0.024 | 1.17912 | 0.954777 | nan | 48996 | 1 | 1679 | 59 | 24 | 35 | 6 | 18 | 0.87 | 5.2 | 2.63 | 1582
1208065 | 60056046 | EN355B | 24"R | 2020-11-11 | VD02 | no | 18 | 1.11 | 1.2 | 0.09 | 18 | 14 | 4.724707 | 4.067098 | 0.1119765 | -0.1504113 | 0.82 | 54483 | 1898.967 | 0.129 | 0.154 | 1.11 | 0.011 | 0.00478 | 0.161 | 0.427 | 0.027 | 1.21747 | 1.24111 | nan | 55139 | 1 | 1688 | 52 | 25 | 27 | 7 | 18 | 0.92 | 3.35 | 3.99 | 1596
1208066 | 60056082 | EN355B | 24"R | 2020-11-11 | VD03 | no | 22 | 1.01 | 1.01 | 0 | 15 | 15 | 4.180847 | 4.443332 | 0.256106 | -0.1497822 | 0.83 | 54610 | 1905.996 | 0.135 | 0.154 | 1.15 | 0.01 | 0.00434 | 0.148 | 0.394 | 0.024 | 1.3299 | 1.55772 | nan | 55253 | 1 | 1707 | 78 | 29 | 49 | 7 | 22 | 0.96 | 4.69 | 7.87 | 1594
1208067 | 60056156 | EN355B | 31"R | 2020-11-12 | VD02 | no | 17 | 1.39 | 1.39 | 0 | 12 | 12 | 8.248503 | 4.779129 | 0.4467329 | -0.07245625 | 0.81 | 53202 | 1892.729 | 0.134 | 0.153 | 1.13 | 0.01 | 0.0058 | 0.148 | 0.363 | 0.027 | 1.26318 | 0.941167 | nan | 53816 | 1 | 1678 | 48 | 24 | 24 | 7 | 17 | 0.9 | 2.38 | 2.57 | 1584
1208068 | 60056362 | SA 508 4N | 69"P | 2020-11-12 | VD02 | no | 17 | 1.15 | 1.15 | 0 | 16 | 10 | 4.664669 | 3.821019 | 1.676572 | -0.08225877 | 0.79 | 51260 | 1865.791 | 0.211 | 0.0364 | 0.277 | 0.0053 | 0.0021 | 1.52 | 2.82 | 0.0145 | 1.45571 | 1.42806 | nan | 51059 | 1 | 1649 | 57 | 23 | 34 | 6 | 17 | 1.14 | 7.24 | 0 | 1564
1208069 | 60056161 | EN355B | 31"R | 2020-11-12 | VD03 | no | 22 | 0.93 | 0.93 | 0 | 15 | 18 | 3.028765 | 3.745969 | 0.1633935 | -0.1472788 | 0.82 | 53078 | 1897.734 | 0.132 | 0.168 | 1.16 | 0.0089 | 0.005 | 0.18 | 0.26 | 0.028 | 1.24763 | 1.81736 | nan | 53557 | 1 | 1697 | 62 | 30 | 32 | 8 | 22 | 0.98 | 4.77 | 6.15 | 1592
1208070 | 60056166 | EN355B | 31"R | 2020-11-12 | VD03 | no | 23 | 0.96 | 0.96 | 0 | 17 | 18 | 5.502638 | 3.52811 | 0.3946799 | -0.1431937 | 0.81 | 53301 | 1893.7 | 0.128 | 0.163 | 1.16 | 0.0095 | 0.00523 | 0.172 | 0.357 | 0.033 | 1.25348 | 1.68086 | nan | 53891 | 1 | 1693 | 55 | 29 | 26 | 6 | 23 | 1.05 | 4.14 | 6.28 | 1583
1208071 | 60056094 | EN355B | 24"R | 2020-11-12 | VD02 | no | 21 | 0.92 | 0.92 | 0 | 22 | 16 | 1.590251 | 3.684547 | 0.2239156 | -0.1465396 | 0.81 | 50278 | 1897.019 | 0.121 | 0.155 | 1.12 | 0.0083 | 0.0061 | 0.211 | 0.409 | 0.02 | 1.3138 | 1.80462 | nan | 50930 | 1 | 1693 | 53 | 28 | 25 | 7 | 21 | 1.01 | 3.96 | 2.13 | 1589
1208072 | 60055949 | 4330V | 69"P | 2020-11-12 | VD02 | no | 20 | 1.04 | 1.04 | 0 | 17 | 0 | -0.4953903 | 2.364872 | 0.3607447 | 0.01017298 | 0.76 | 51832 | 1854.326 | 0.316 | 0.156 | 0.973 | 0.008 | 0.00803 | 0.899 | 1.73 | 0.0205 | 1.87209 | 5.59635 | nan | 51830 | 1 | 1651 | 50 | 28 | 22 | 8 | 20 | 1.77 | 17.67 | 0 | 1560
1208073 | 60056176 | EN355B | 31"R | 2020-11-12 | VD02 | no | 22 | 0.95 | 0.95 | 0 | 15 | 19 | 1.811132 | 2.672585 | 0.09398241 | -0.1401464 | 0.82 | 53797 | 1902.205 | 0.134 | 0.161 | 1.21 | 0.0092 | 0.00568 | 0.169 | 0.266 | 0.031 | 1.14385 | 1.58802 | nan | 53939 | 1 | 1701 | 57 | 29 | 28 | 7 | 22 | 0.94 | 5.18 | 3.09 | 1594
1208074 | 60056171 | EN355B | 31"R | 2020-11-12 | VD03 | no | 21 | 0.96 | 0.96 | 0 | 16 | 16 | 2.245096 | 4.606022 | 0.2905137 | -0.1406399 | 0.82 | 53146 | 1900.152 | 0.134 | 0.147 | 1.11 | 0.008 | 0.00531 | 0.139 | 0.439 | 0.027 | 1.34779 | 1.79519 | nan | 53931 | 1 | 1698 | 56 | 28 | 28 | 7 | 21 | 1.02 | 3.88 | 3.09 | 1586
1208075 | 60056100 | EN355B | 24"R | 2020-11-12 | VD02 | no | 22 | 0.86 | 0.86 | 0 | 12 | 18 | 3.75227 | 2.101063 | 0.08532765 | -0.1386204 | 0.84 | 54562 | 1918.832 | 0.117 | 0.157 | 1.14 | 0.0133 | 0.00588 | 0.196 | 0.472 | 0.0238 | 1.34327 | 2.41488 | nan | 55169.01 | 1 | 1720 | 66 | 29 | 37 | 7 | 22 | 1.08 | 7.33 | 8.73 | 1601
1208076 | 60056106 | EN355B | 24"R | 2020-11-12 | VD02 | no | 20 | 2.88 | 0.92 | -1.96 | 14 | 13 | 4.644363 | 4.126255 | 0.3928157 | -0.1409085 | 0.82 | 55553 | 1907.152 | 0.12 | 0.156 | 1.12 | 0.0172 | 0.00699 | 0.29 | 0.242 | 0.0317 | 1.22242 | 1.67789 | nan | 55160 | 1 | 1700 | 54 | 26 | 28 | 6 | 20 | 0.96 | 5.79 | 1.47 | 1601
1208077 | 60056683 | EN355B | 31"R | 2020-11-16 | VD03 | no | 23 | 1.11 | 1.2 | 0.09 | 13 | 14 | 10.42284 | 5.004404 | 0.6950471 | -0.03565004 | 0.83 | 54839 | 1915.555 | 0.13 | 0.178 | 1.13 | 0.0095 | 0.00652 | 0.0859 | 0.234 | 0.0226 | 1.35625 | 272.242 | nan | 54268 | 1 | 1648 | 63 | 32 | 31 | 9 | 23 | 1.05 | 273.35 | 1.98 | 1596
1208078 | 60056598 | EN355B | 24"R | 2020-11-16 | VD02 | no | 21 | 1.15 | 1 | -0.15 | 15 | 16 | 11.45096 | 4.109284 | 0.7637951 | 0.08532731 | 0.83 | 54995 | 1918.649 | 0.127 | 0.163 | 1.13 | 0.0091 | 0.00612 | 0.106 | 0.268 | 0.0252 | 1.77732 | 0.84432 | nan | 55394 | 1 | 1723 | 64 | 31 | 33 | 10 | 21 | 0.96 | 1.83 | 1.48 | 1601
1208079 | 60056604 | EN355B | 24"R | 2020-11-16 | VD02 | no | 23 | 1.06 | 1.15 | 0.09 | 13 | 18 | 5.313174 | 5.868752 | 0.4786858 | -0.04348147 | 0.84 | 54514 | 1920.948 | 0.122 | 0.166 | 1.11 | 0.009 | 0.00515 | 0.143 | 0.311 | 0.0312 | 1.27223 | 1.07872 | nan | 55075 | 1 | 1725 | 57 | 30 | 27 | 7 | 23 | 0.96 | 2.97 | 3.82 | 1600
1208080 | 60056678 | 1E0621 | 16"R | 2020-11-16 | VD02 | no | 25 | 0.99 | 1.32 | 0.33 | 18 | 17 | 4.330122 | 6.394317 | 0.1206311 | -0.128902 | 0.85 | 53044 | 1925.534 | 0.216 | 0.19 | 0.862 | 0.0082 | 0.0182 | 0.115 | 0.167 | 0.0295 | 1.32985 | 1.1729 | nan | 52261 | 1 | 1732 | 70 | 31 | 39 | 6 | 25 | 1.08 | 4.96 | 0 | 1590
1208081 | 60056527 | A105/A350 LF2 | 24"Q | 2020-11-16 | VD02 | no | 25 | 1.03 | 1.09 | 0.06 | 14 | 20 | 2.249693 | 6.349745 | 0.602017 | -0.04646861 | 0.86 | 52493 | 1946.007 | 0.146 | 0.232 | 1.17 | 0.0124 | 0.0076 | 0.186 | 0.217 | 0.0203 | 1.27297 | 0.955711 | nan | 48814.99 | 1 | 1726 | 55 | 32 | 23 | 7 | 25 | 1.01 | 2.47 | 0 | 1592
1208082 | 60056532 | A105/A350 LF2 | 24"Q | 2020-11-16 | VD02 | no | 21 | 0.91 | 1.19 | 0.28 | 19 | 16 | 6.954632 | 4.502174 | 0.5657176 | -0.1185598 | 0.83 | 54289 | 1919.457 | 0.15 | 0.185 | 1.18 | 0.0095 | 0.00202 | 0.127 | 0.2 | 0.0314 | 1.37522 | 2.11624 | nan | 39931 | 1 | 1721 | 54 | 29 | 25 | 8 | 21 | 0.98 | 5.33 | 0 | 1595
1208083 | 60056610 | EN355B | 24"R | 2020-11-16 | VD02 | no | 19 | 1.23 | 1.16 | -0.07 | 13 | 15 | 5.40389 | 5.538593 | 0.4613664 | -0.08956525 | 0.82 | 54666 | 1905.838 | 0.134 | 0.191 | 1.11 | 0.0074 | 0.00539 | 0.12 | 0.271 | 0.0253 | 1.28572 | 0.818748 | nan | 55279 | 1 | 1699 | 48 | 27 | 21 | 8 | 19 | 0.9 | 1.82 | 0.28 | 1590
1208084 | 60056474 | 4140 | 49"Q | 2020-11-16 | VD02 | no | 18 | 1.31 | 1.33 | 0.02 | 17 | 14 | 5.369478 | 5.641288 | 0.2850086 | -0.1308478 | 0.74 | 57596 | 1858.517 | 0.419 | 0.268 | 0.865 | 0.0074 | 0.000752 | 1.06 | 0.156 | 0.0271 | 1.33441 | 0.89125 | nan | 57782 | 1 | 1645 | 52 | 25 | 27 | 7 | 18 | 0.98 | 2.66 | 0 | 1556
1208085 | 60056664 | 4340 BS | 49"Q | 2020-11-16 | VD02 | no | 19 | 1.3 | 1.29 | -0.01 | 18 | 15 | 3.192002 | 6.323417 | 0.9839114 | -0.06961802 | 0.75 | 57813 | 1854.098 | 0.409 | 0.203 | 0.748 | 0.0074 | 0.00113 | 0.87 | 1.91 | 0.0226 | 1.40655 | 0.844422 | nan | 56673 | 1 | 1644 | 59 | 27 | 32 | 8 | 19 | 1.02 | 2.54 | 0 | 1560
1208086 | 60056693 | 4340 BS | 49"Q | 2020-11-16 | VD02 | no | 20 | 1.37 | 0.94 | -0.43 | 16 | 17 | 1.822463 | 6.115645 | 0.5000772 | -0.08368864 | 0.75 | 58838 | 1860.489 | 0.412 | 0.2 | 0.745 | 0.0064 | 0.00162 | 0.861 | 1.9 | 0.0192 | 1.154 | 0.623794 | nan | 57200 | 1 | 1499 | 60 | 27 | 33 | 7 | 20 | 1.01 | 1.99 | 0 | 1561
1208087 | 60056592 | EN355B | 24"R | 2020-11-16 | VD03 | no | 18 | 1.4 | 1.3 | -0.1 | 17 | 15 | 6.193337 | 5.690201 | 0.06824241 | -0.1416918 | 0.81 | 54963 | 1890.886 | 0.115 | 0.167 | 1.1 | 0.0082 | 0.00512 | 0.18 | 0.427 | 0.0206 | 1.33521 | 0.583984 | nan | 55559 | 1 | 1693 | 67 | 25 | 42 | 7 | 18 | 0.96 | 1.77 | 1.27 | 1596
1208088 | 60056627 | EN355B | 31"R | 2020-11-16 | VD02 | no | 20 | 1.08 | 0.97 | -0.11 | 15 | 16 | 1.303663 | 5.247832 | 0.4398116 | -0.03936261 | 0.8 | 53425 | 1884.618 | 0.11 | 0.182 | 1.19 | 0.0095 | 0.00578 | 0.163 | 0.352 | 0.0337 | 1.33872 | 1.29308 | nan | 54045.99 | 1 | 1681 | 50 | 27 | 23 | 7 | 20 | 1.1 | 3.38 | 3.99 | 1589
1208089 | 60056632 | EN355B | 31"R | 2020-11-16 | VD02 | no | 23 | 1.03 | 0.83 | -0.2 | 12 | 19 | 3.646033 | 5.239581 | 0.3510237 | -0.1390561 | 0.82 | 53518 | 1905.105 | 0.121 | 0.167 | 1.13 | 0.0101 | 0.00532 | 0.162 | 0.32 | 0.0281 | 1.2585 | 1.00738 | nan | 54175 | 1 | 1706 | 56 | 30 | 26 | 7 | 23 | 0.97 | 2.5 | 1.4 | 1596
1208090 | 60056417 | 105M2 | 69"P | 2020-11-16 | VD02 | no | 28 | 0.87 | 1.04 | 0.17 | 21 | 25 | 3.686301 | 5.970243 | 0.1868998 | -0.1366215 | 0.79 | 52531 | 1881.769 | 0.208 | 0.205 | 1 | 0.0093 | 0.00769 | 0.152 | 0.11 | 0.0238 | 1.14163 | 1.01462 | nan | 52817 | 1 | 1694 | 66 | 35 | 31 | 7 | 28 | 0.9 | 3.33 | 0 | 1573
1208091 | 60056637 | EN355B | 31"R | 2020-11-16 | VD02 | no | 22 | 1.11 | 0.86 | -0.25 | 13 | 19 | 3.318321 | 5.895525 | 0.3337615 | -0.1248088 | 0.81 | 53227 | 1893.337 | 0.117 | 0.163 | 1.12 | 0.0091 | 0.00537 | 0.154 | 0.333 | 0.0218 | 1.25953 | 0.702094 | nan | 53792 | 1 | 1689 | 50 | 30 | 20 | 8 | 22 | 0.9 | 1.54 | 1.01 | 1587
1208092 | 60056236 | B50A368E1 | 69"P | 2020-11-17 | VD02 | no | 21 | 1.16 | 0.95 | -0.21 | 20 | 17 | 1.49819 | 6.176504 | 0.4176231 | -0.07942241 | 0.76 | 51131 | 1861.054 | 0.288 | 0.157 | 0.727 | 0.006 | 0.000896 | 1.13 | 0.461 | 0.0173 | 1.32513 | 0.608914 | nan | 49743 | 1 | 1656 | 58 | 29 | 29 | 8 | 21 | 1.01 | 2.29 | 0 | 1547
1208093 | 60055921 | 410S | 20"R | 2020-11-17 | VD04 | si | 10 | 2.33 | 2.33 | 0 | 21 | 7 | 4.454061 | 5.232977 | 1.754499 | 1.991626 | 0.82 | 60431 | 1850.7 | 0.111 | 0.195 | 0.744 | 0.0306 | 0.00339 | 11.62 | 0.367 | 0.0178 | 1.23327 | 3.24978 | nan | 58975 | 1 | 1498 | 133 | 59 | 74 | 49 | 10 | 0.98 | 3.27 | 9.68 | 1577
1208094 | 60056248 | 410S | 49"Q | 2020-11-17 | VD04 | si | 19 | 2.08 | 2.61 | 0.53 | 17 | 14 | 2.48558 | 4.877059 | 2.444331 | 2.641534 | 0.84 | 57381 | 1869.563 | 0.11 | 0.208 | 0.728 | 0.025 | 0.00156 | 11.67 | 0.357 | 0.0186 | 1.1537 | 1.87186 | nan | 54088 | 1 | 1665 | 149 | 70 | 79 | 51 | 19 | 0.9 | 6.13 | 14.12 | 1567
1208095 | 60056498 | 42CRMO4 LIEBHERR | 24"R | 2020-11-17 | VD03 | no | 15 | 1.47 | 0.93 | -0.54 | 21 | 13 | 5.53413 | 4.058712 | 0.720947 | 0.05097643 | 0.74 | 54104 | 1849.456 | 0.414 | 0.184 | 0.858 | 0.0069 | 0.00204 | 0.973 | 0.174 | 0.0253 | 1.09796 | 0.773291 | nan | 53627 | 1 | 1637 | 51 | 23 | 28 | 8 | 15 | 0.9 | 1.83 | 0 | 1569
1208096 | 60056568 | 42CRMO4 LIEBHERR | 24"R | 2020-11-17 | VD04 | no | 39 | 1.52 | 1.23 | -0.29 | 16 | 14 | 6.62551 | 4.934963 | 3.109054 | 1.302421 | 0.76 | 55050 | 1869.788 | 0.427 | 0.143 | 0.846 | 0.0075 | 0.000794 | 1.01 | 0.164 | 0.0293 | 1.40273 | 0.507149 | nan | 53614.99 | 2 | 1657 | 113 | 52 | 61 | 13 | 39 | 0.88 | 2.69 | 0 | 1570
1208097 | 60056574 | 42CRMO4 LIEBHERR | 24"R | 2020-11-17 | VD03 | no | 15 | 1.62 | 1.35 | -0.27 | 16 | 12 | 8.643068 | 3.224516 | 0.1544072 | -0.01099692 | 0.75 | 55961 | 1869.104 | 0.411 | 0.247 | 0.859 | 0.0069 | 0.000791 | 0.966 | 0.183 | 0.0298 | 1.20108 | 0.52646 | nan | 55489.99 | 1 | 1648 | 55 | 22 | 33 | 7 | 15 | 0.95 | 4.13 | 0 | 1570
1208098 | 60056544 | 42CRMO4 LIEBHERR | 20"R | 2020-11-17 | VD03 | no | 16 | 1.7 | 1.79 | 0.09 | 16 | 10 | 7.280574 | 4.726066 | 0.1874414 | -0.1034826 | 0.78 | 57618 | 1891.852 | 0.42 | 0.19 | 0.865 | 0.0061 | 0.00165 | 0.994 | 0.171 | 0.0242 | 1.32937 | 0.496781 | nan | 57285 | 1 | 1674 | 66 | 22 | 44 | 6 | 16 | 1.02 | 3.12 | 0 | 1583
1208099 | 60056550 | 42CRMO4 LIEBHERR | 20"R | 2020-11-17 | VD02 | no | 15 | 2 | 2 | 0 | 18 | 11 | 4.770804 | 5.558268 | 0.3908038 | -0.04248821 | 0.76 | 56789 | 1870.659 | 0.432 | 0.144 | 0.86 | 0.007 | 0.00185 | 0.982 | 0.192 | 0.0242 | 1.2002 | 0.207799 | nan | 57066.01 | 1 | 1650 | 52 | 22 | 30 | 7 | 15 | 0.94 | 1.11 | 0 | 1576
1208100 | 60056556 | 42CRMO4 LIEBHERR | 20"R | 2020-11-17 | VD03 | no | 20 | 1.28 | 1.28 | 0 | 13 | 14 | 3.851246 | 5.294489 | 0.1197604 | -0.1223044 | 0.77 | 57304 | 1877.502 | 0.415 | 0.152 | 0.867 | 0.0076 | 0.0019 | 1.06 | 0.19 | 0.0263 | 1.36003 | 0.83586 | nan | 56936 | 1 | 1643 | 61 | 27 | 34 | 7 | 20 | 1.08 | 2.93 | 0 | 1582
1208101 | 60056642 | EN355B | 31"R | 2020-11-17 | VD02 | no | 22 | 1.15 | 1.15 | 0 | 21 | 19 | 5.134418 | 4.515332 | 0.5326905 | -0.1229851 | 0.81 | 52796 | 1892.839 | 0.116 | 0.171 | 1.12 | 0.0073 | 0.0057 | 0.167 | 0.199 | 0.0294 | 1.26743 | 0.582858 | nan | 53730 | 1 | 1640 | 66 | 29 | 37 | 7 | 22 | 0.96 | 1.47 | 2.07 | 1586
1208102 | 60056647 | EN355B | 31"R | 2020-11-17 | VD05 | no | 35 | 1.94 | 1.04 | -0.9 | -119 | 16 | 3.31333 | 4.78842 | 0.3859575 | -0.1093766 | 0.81 | 52615 | 1897.817 | 0.125 | 0.158 | 1.1 | 0.0083 | 0.00544 | 0.202 | 0.277 | 0.0203 | 1.27254 | 0.423229 | nan | 53264 | 2 | 1499 | 105 | 48 | 57 | 13 | 35 | 0.91 | 1.65 | 1.25 | 1597
1208103 | 60056652 | EN355B | 31"R | 2020-11-17 | VD02 | no | 20 | 1.29 | 0.89 | -0.4 | 14 | 17 | 3.945868 | 4.996757 | 0.3277212 | -0.1307283 | 0.82 | 52999 | 1905 | 0.115 | 0.163 | 1.12 | 0.0093 | 0.00655 | 0.209 | 0.324 | 0.0302 | 1.26143 | 0.523643 | nan | 53556 | 1 | 1698 | 53 | 27 | 26 | 7 | 20 | 0.88 | 1.14 | 1.03 | 1596
1208104 | 60056669 | 316L | 69"P | 2020-11-17 | VD05 | si | 10 | 2.93 | 2.93 | 0 | 20 | 6 | 9.317532 | 2.76669 | 1.346315 | 1.382887 | 0.85 | 55115 | 1840.615 | 0.0267 | 0.383 | 1.48 | 0.0328 | 0.00373 | 16.56 | 10.02 | 0.0186 | 1.3862 | 6.96795 | nan | 60007.99 | 1 | 1499 | 190 | 94 | 96 | 84 | 10 | 1.13 | 7.96 | 27.74 | 1522
1208105 | 60056698 | 321-H | 24"R | 2020-11-18 | VD07 | si | 33 | 1.57 | 4.33 | 2.76 | 16 | 19 | 6.492551 | 2.451463 | 0.4994895 | 1.068134 | 0.89 | 56115 | 1867.096 | 0.0439 | 0.479 | 1.42 | 0.0353 | 0.00305 | 17.41 | 9.52 | 0.0305 | 1.43022 | 15.7107 | nan | 56078 | 1 | 1649 | 225 | 114 | 111 | 81 | 33 | 1.18 | 18.8 | 0 | 1531
1208106 | 60056480 | 4340 | 52"P | 2020-11-18 | VD03 | no | 18 | 1.46 | 1.46 | 0 | 18 | 11 | 1.9032 | 2.316092 | 4.386606 | 2.555702 | 0.74 | 53605 | 1849.121 | 0.41 | 0.194 | 0.781 | 0.0119 | 0.017 | 0.807 | 1.81 | 0.0181 | 1.44706 | 0.442848 | nan | 52910 | 1 | 1501 | 60 | 24 | 36 | 6 | 18 | 1.25 | 2.06 | 0 | 1543
1208107 | 60056445 | 8630M | 69"P | 2020-11-18 | VD03 | no | 32 | 0.76 | 0.76 | 0 | 20 | 28 | 2.072872 | 2.672154 | 0.1692167 | -0.1382357 | 0.76 | 52905 | 1865.345 | 0.332 | 0.318 | 0.919 | 0.0057 | 0.000981 | 0.973 | 0.852 | 0.0298 | 1.0232 | 1.3823 | nan | 52300.99 | 1 | 1682 | 77 | 38 | 39 | 6 | 32 | 0.6 | 3.96 | 0.26 | 1553
1208108 | 60056439 | 8620H | 16"R | 2020-11-18 | VD03 | no | 18 | 1.21 | 1.2 | -0.01 | 14 | 13 | 6.42017 | 2.125415 | 0.1256048 | -0.09420571 | 0.8 | 53190 | 1894.787 | 0.211 | 0.261 | 0.852 | 0.0073 | 0.00177 | 0.473 | 0.701 | 0.0262 | 1.20465 | 0.804636 | nan | 53530 | 1 | 1500 | 57 | 24 | 33 | 6 | 18 | 0.93 | 3.07 | 0 | 1600
1208109 | 60056616 | EN355B | 24"R | 2020-11-18 | VD03 | no | 19 | 1.12 | 1.12 | 0 | 17 | 14 | 2.912797 | 1.81913 | 0.5973038 | 0.0135447 | 0.82 | 54981 | 1902.057 | 0.117 | 0.164 | 1.11 | 0.0089 | 0.00484 | 0.217 | 0.254 | 0.0248 | 1.17166 | 1.09208 | nan | 55674.01 | 1 | 1690 | 63 | 25 | 38 | 6 | 19 | 0.56 | 3.71 | 6.95 | 1600
1208110 | 60056622 | EN355B | 24"R | 2020-11-18 | VD03 | no | 19 | 1.06 | 1.06 | 0 | 19 | 17 | 4.095824 | 1.701369 | 0.2762059 | -0.12088 | 0.82 | 54733 | 1900.161 | 0.115 | 0.164 | 1.14 | 0.0088 | 0.00704 | 0.169 | 0.283 | 0.025 | 1.2131 | 1.03178 | nan | 55323 | 1 | 1694 | 62 | 27 | 35 | 8 | 19 | 0.82 | 3.92 | 4.28 | 1601
1208111 | 60056034 | EN355B | 24"R | 2020-11-18 | VD02 | no | 22 | 0.92 | 1.12 | 0.2 | 15 | 20 | 3.361683 | 1.605523 | 0.05715942 | -0.1388064 | 0.82 | 54676 | 1901.441 | 0.117 | 0.157 | 1.11 | 0.0111 | 0.0051 | 0.297 | 0.312 | 0.025 | 1.15773 | 1.28874 | nan | 55326 | 1 | 1701 | 55 | 30 | 25 | 8 | 22 | 0.79 | 3.78 | 2.66 | 1595
1208112 | 60056040 | EN355B | 24"R | 2020-11-18 | VD02 | no | 21 | 0.98 | 0.91 | -0.07 | 11 | 18 | 3.63384 | 1.419799 | 0.03557174 | -0.1344226 | 0.83 | 54601 | 1906.6 | 0.102 | 0.15 | 1.12 | 0.0102 | 0.00524 | 0.246 | 0.368 | 0.0288 | 1.13602 | 1.28212 | nan | 55299 | 1 | 1702 | 48 | 27 | 21 | 6 | 21 | 0.85 | 4.89 | 0.44 | 1606
1208113 | 60056393 | A105 | 31"R | 2020-11-18 | VD03 | no | 41 | 1.28 | 1.28 | 0 | 14 | 20 | 1.451297 | 1.415678 | 0.299323 | -0.1095813 | 0.8 | 53126 | 1893.485 | 0.174 | 0.17 | 1.14 | 0.0099 | 0.00329 | 0.164 | 0.222 | 0.0197 | 1.16782 | 1.39738 | nan | 53746 | 2 | 1697 | 142 | 53 | 89 | 12 | 41 | 0.79 | 9.75 | 0 | 1593
1208114 | 60056428 | 1020 | 20"R | 2020-11-18 | VD02 | no | 17 | 1.56 | 1.07 | -0.49 | 15 | 13 | 6.599674 | 1.712351 | 0.6809582 | -0.06873295 | 0.78 | 57364 | 1875.088 | 0.186 | 0.167 | 0.434 | 0.0078 | 0.0132 | 0.24 | 0.315 | 0.021 | 1.26191 | 0.567317 | nan | 57901.99 | 1 | 1675 | 51 | 24 | 27 | 7 | 17 | 0.73 | 1.52 | 0 | 1596
1208115 | 60056388 | 1045 | 52"P | 2020-11-18 | VD02 | no | 19 | 1.42 | 1.92 | 0.5 | 22 | 16 | 8.034179 | 1.748089 | 0.3575498 | -0.07776915 | 0.74 | 52653 | 1859.849 | 0.466 | 0.189 | 0.66 | 0.0096 | 0.000636 | 0.16 | 0.206 | 0.0382 | 1.01591 | 0.345004 | nan | 53331 | 1 | 1650 | 56 | 25 | 31 | 6 | 19 | 0.71 | 1.17 | 0 | 1553
1208116 | 60056538 | 4130 | 20"R | 2020-11-19 | VD02 | no | 18 | 1.56 | 1.55 | -0.01 | 14 | 14 | 7.669939 | 1.589494 | 0.2545547 | -0.09691929 | 0.79 | 60651 | 1893.672 | 0.324 | 0.325 | 0.573 | 0.0081 | 0.00123 | 1.06 | 0.201 | 0.0332 | 1.17623 | 0.586347 | nan | 60650 | 1 | 1553 | 51 | 24 | 27 | 6 | 18 | 0.84 | 1.73 | 0 | 1595
1208117 | 60056468 | 4130 | 52"P | 2020-11-19 | VD02 | no | 20 | 1.1 | 1.14 | 0.04 | 21 | 15 | 4.398783 | 1.626212 | 0.1324537 | -0.09901901 | 0.78 | 52171 | 1886.377 | 0.319 | 0.349 | 0.588 | 0.0074 | 0.00096 | 1.06 | 0.198 | 0.0271 | 1.13588 | 0.866595 | nan | 52448 | 1 | 1676 | 56 | 26 | 30 | 6 | 20 | 0.83 | 3.94 | 0 | 1575
1208118 | 60056399 | 4130 | 31"R | 2020-11-19 | VD02 | no | 19 | 1.24 | 1.24 | 0 | 14 | 16 | 4.527316 | 1.613329 | 0.3904044 | -0.09521508 | 0.78 | 53544 | 1887.193 | 0.327 | 0.308 | 0.577 | 0.0077 | 0.00225 | 1.05 | 0.216 | 0.03 | 1.12477 | 0.703783 | nan | 53739 | 1 | 1675 | 57 | 25 | 32 | 6 | 19 | 0.82 | 2.54 | 0 | 1575
1208119 | 60056451 | 4140 | 69"P | 2020-11-19 | VD02 | no | 21 | 1.23 | 0.8 | -0.43 | 18 | 19 | 5.881555 | 1.820858 | 0.1919965 | -0.09083888 | 0.74 | 51982 | 1853.315 | 0.421 | 0.312 | 0.864 | 0.0111 | 0.000881 | 1.05 | 0.192 | 0.0357 | 0.921684 | 0.359374 | nan | 52440 | 1 | 1643 | 55 | 27 | 28 | 6 | 21 | 0.67 | 1.23 | 0 | 1553
1208120 | 60056411 | 4140 | 31"R | 2020-11-19 | VD02 | no | 20 | 1.32 | 1.08 | -0.24 | 19 | 18 | 7.716442 | 1.705616 | 0.1063609 | -0.08185899 | 0.74 | 53249 | 1857.924 | 0.406 | 0.291 | 0.872 | 0.0114 | 0.000958 | 1.07 | 0.187 | 0.0386 | 1.1072 | 0.565376 | nan | 53751 | 1 | 1644 | 57 | 26 | 31 | 6 | 20 | 0.87 | 2.53 | 0 | 1568
1208121 | 60056580 | 42CRMO4 LIEBHERR | 24"R | 2020-11-19 | VD02 | no | 22 | 0.9 | 0.93 | 0.03 | 14 | 16 | 1.835729 | 1.145218 | 0.08522359 | -0.09814475 | 0.77 | 54542 | 1880.173 | 0.417 | 0.16 | 0.859 | 0.0117 | 0.00215 | 1.07 | 0.203 | 0.0214 | 1.25215 | 1.70788 | nan | 54993 | 1 | 1674 | 63 | 28 | 35 | 6 | 22 | 0.98 | 7.22 | 0 | 1575
1208122 | 60056586 | 42CRMO4 LIEBHERR | 24"R | 2020-11-19 | VD03 | no | 24 | 0.88 | 0.79 | -0.09 | 14 | 18 | 0.4863594 | 2.27444 | 0.3281902 | -0.1060844 | 0.76 | 54886 | 1872.551 | 0.415 | 0.178 | 0.849 | 0.0096 | 0.00216 | 0.993 | 0.168 | 0.0253 | 1.2312 | 2.11421 | nan | 55112.99 | 1 | 1673 | 67 | 30 | 37 | 6 | 24 | 1.07 | 7.79 | 0 | 1579
1208123 | 60056562 | 42CRMO4 LIEBHERR | 20"R | 2020-11-19 | VD02 | no | 21 | 1.09 | 0.93 | -0.16 | 15 | 16 | 4.032637 | 2.71866 | 0.1790337 | -0.1386769 | 0.76 | 51686 | 1872.37 | 0.405 | 0.195 | 0.866 | 0.0096 | 0.00181 | 1.02 | 0.165 | 0.0255 | 1.07558 | 0.715864 | nan | nan | 1 | 1661 | 51 | 26 | 25 | 5 | 21 | 0.81 | 2.01 | 0 | 1575
1208124 | 60056423 | 8630M | 69"P | 2020-11-19 | VD03 | no | 30 | 0.82 | 0.83 | 0.01 | 19 | 25 | -1.816883 | 1.808272 | 0.1254177 | -0.1470349 | 0.75 | 54064 | 1860.104 | 0.332 | 0.329 | 0.909 | 0.0057 | 0.000637 | 1 | 0.86 | 0.0251 | 1.23414 | 2.93269 | nan | 52835 | 1 | 1675 | 80 | 36 | 44 | 6 | 30 | 1.04 | 11.71 | 0 | 1561
1208125 | 60056088 | EN355B | 24"R | 2020-11-19 | VD03 | no | 21 | 1.09 | 0.94 | -0.15 | 15 | 17 | 4.456033 | 2.547948 | 0.08032764 | -0.1317868 | 0.81 | 54866 | 1894.292 | 0.13 | 0.169 | 1.15 | 0.0074 | 0.00694 | 0.21 | 0.25 | 0.0269 | 1.18547 | 0.904961 | nan | 55355 | 1 | 1689 | 56 | 27 | 29 | 6 | 21 | 0.84 | 2.62 | 1.35 | 1599
1208126 | 60056832 | EN355B | 31"R | 2020-11-19 | VD02 | no | 19 | 1.17 | 0.95 | -0.22 | 17 | 16 | 3.790143 | 2.534151 | 0.5264874 | -0.09897454 | 0.8 | 53215 | 1887.7 | 0.117 | 0.199 | 1.11 | 0.0085 | 0.00466 | 0.183 | 0.309 | 0.0284 | 1.30085 | 0.637832 | nan | 53732 | 1 | 1678 | 54 | 26 | 28 | 7 | 19 | 0.82 | 1.73 | 1.34 | 1583
1208127 | 60056837 | EN355B | 31"R | 2020-11-19 | VD03 | no | 20 | 1.22 | 1.17 | -0.05 | 13 | 17 | 4.560584 | 2.55427 | 0.07474108 | -0.1308317 | 0.8 | 52623 | 1880.918 | 0.12 | 0.153 | 1.11 | 0.0103 | 0.0063 | 0.147 | 0.167 | 0.0279 | 1.09034 | 0.45734 | nan | 53256 | 1 | 1671 | 50 | 27 | 23 | 7 | 20 | 0.76 | 1.25 | 0.17 | 1583
1208128 | 60056943 | 42CRMO4 LIEBHERR | 24"R | 2020-11-22 | VD02 | no | 21 | 1.22 | 0.71 | -0.51 | 14 | 13 | 7.982154 | 2.096097 | 0.9394017 | 0.1395736 | 0.77 | 54790 | 1879.3 | 0.414 | 0.168 | 0.86 | 0.0055 | 0.00206 | 0.995 | 0.132 | 0.0303 | 1.33184 | 0.646405 | nan | 54892 | 1 | 1675 | 54 | 29 | 25 | 8 | 21 | 1.04 | 2.34 | 0 | 1572
1208129 | 60056949 | 42CRMO4 LIEBHERR | 24"R | 2020-11-23 | VD02 | no | 21 | 1.04 | 1.04 | 0 | 16 | 11 | 9.968266 | 1.696304 | 0.3204053 | -0.0528003 | 0.76 | 54009 | 1879.389 | 0.415 | 0.186 | 0.858 | 0.0057 | 0.00165 | 0.99 | 0.156 | 0.0291 | 1.37861 | 1.32991 | nan | 54433 | 1 | 1676 | 52 | 29 | 23 | 8 | 21 | 1.09 | 3.34 | 0 | 1575
1208130 | 60056955 | 42CRMO4 LIEBHERR | 24"R | 2020-11-23 | VD02 | no | 20 | 1.19 | 0.73 | -0.46 | 14 | 15 | 8.179041 | 2.027747 | 0.5060817 | -0.1144186 | 0.76 | 54857 | 1870.4 | 0.423 | 0.193 | 0.855 | 0.0058 | 0.00142 | 0.989 | 0.148 | 0.0292 | 1.19454 | 0.765858 | nan | 54944 | 1 | 1661 | 53 | 27 | 26 | 7 | 20 | 0.96 | 2.67 | 0 | 1576
1208131 | 60056961 | 42CRMO4 LIEBHERR | 20"R | 2020-11-23 | VD03 | no | 21 | 1.06 | 0.92 | -0.14 | 15 | 12 | 6.025738 | 1.684109 | 0.403029 | -0.1081152 | 0.78 | 56406 | 1891.616 | 0.41 | 0.174 | 0.809 | 0.0069 | 0.00188 | 1.13 | 0.163 | 0.0271 | 1.29728 | 1.46118 | nan | 56814 | 1 | 1688 | 62 | 28 | 34 | 7 | 21 | 0.98 | 5.59 | 0 | 1578
1208132 | 60056907 | 4130 | 24"Q | 2020-11-23 | VD03 | no | 18 | 1.2 | 0.82 | -0.38 | 19 | 12 | 6.330315 | 2.366628 | 0.597419 | -0.109478 | 0.77 | 51865 | 1876.705 | 0.316 | 0.3 | 0.593 | 0.0052 | 0.00164 | 1.07 | 0.212 | 0.0272 | 1.44837 | 0.708345 | nan | nan | 1 | 1665 | 55 | 26 | 29 | 8 | 18 | 1.06 | 2.48 | 0 | 1590
1208133 | 60056785 | EN355B | 24"R | 2020-11-23 | VD05 | no | 41 | 1.1 | 0.88 | -0.22 | 16 | 17 | 8.874728 | 1.997843 | 0.1560636 | -0.1359865 | 0.81 | 54250 | 1895.512 | 0.117 | 0.166 | 1.1 | 0.0093 | 0.0056 | 0.221 | 0.316 | 0.0293 | 1.21614 | 1.07822 | nan | 54698.99 | 2 | 1694 | 128 | 52 | 76 | 11 | 41 | 0.86 | 5.11 | 1.98 | 1597
1208134 | 60056382 | 1E0621 | 16"R | 2020-11-23 | VD02 | no | 20 | 1.12 | 1.12 | 0 | 14 | 15 | 7.159984 | 2.120518 | 0.3689632 | -0.1285093 | 0.83 | 52845 | 1919.594 | 0.22 | 0.148 | 0.852 | 0.0076 | 0.0177 | 0.173 | 0.24 | 0.0314 | 1.27525 | 0.819153 | nan | 53409 | 1 | 1500 | 56 | 27 | 29 | 7 | 20 | 0.95 | 2.48 | 0 | 1601
1208135 | 60056377 | 1E0621 | 16"R | 2020-11-23 | VD02 | no | 20 | 1.03 | 0.92 | -0.11 | 20 | 17 | 5.162574 | 1.590493 | 0.2788676 | -0.1154649 | 0.8 | 53288 | 1901.109 | 0.217 | 0.157 | 0.826 | 0.0113 | 0.0175 | 0.197 | 0.222 | 0.0302 | 1.08591 | 1.0575 | nan | 53817.01 | 1 | 1699 | 54 | 25 | 29 | 5 | 20 | 0.73 | 2.85 | 0 | 1598
1208136 | 60056745 | 4340 FM | 69"P | 2020-11-23 | VD02 | no | 20 | 1.15 | 0.8 | -0.35 | 18 | 18 | 6.500507 | 1.922303 | 0.4111766 | -0.1231407 | 0.75 | 51265 | 1862.983 | 0.427 | 0.205 | 0.763 | 0.0099 | 0.00647 | 0.868 | 1.67 | 0.0312 | 0.994004 | 0.428286 | nan | 51388 | 1 | 1650 | 52 | 26 | 26 | 6 | 20 | 0.61 | 1.53 | 0 | 1555
1208137 | 60057004 | 4340 | 49"Q | 2020-11-23 | VD02 | no | 18 | 1.39 | 1.1 | -0.29 | 18 | 15 | 6.911532 | 1.723034 | 0.1468817 | -0.1262812 | 0.74 | 57000 | 1847.334 | 0.409 | 0.204 | 0.774 | 0.0124 | 0.0136 | 0.866 | 1.67 | 0.0186 | 1.06656 | 0.58377 | nan | 57408 | 1 | 1628 | 48 | 23 | 25 | 5 | 18 | 0.72 | 1.74 | 0 | 1552
1208138 | 60056733 | 8630M4 | 69"P | 2020-11-23 | VD02 | no | 20 | 1.15 | 1.11 | -0.04 | 20 | 18 | 5.367142 | 2.217166 | 0.2438632 | -0.1307729 | 0.76 | 52371 | 1861.403 | 0.311 | 0.321 | 0.927 | 0.0091 | 0.000499 | 0.978 | 0.903 | 0.0198 | 0.92853 | 0.494115 | nan | 52069.01 | 1 | 1649 | 55 | 26 | 29 | 6 | 20 | 0.55 | 1.47 | 0 | 1563
1208139 | 60056925 | 8630M5 | 24"R | 2020-11-23 | VD02 | no | 20 | 1.08 | 1.3 | 0.22 | 15 | 17 | 4.705661 | 1.784725 | 0.6213413 | -0.1058313 | 0.78 | 54928 | 1884.339 | 0.308 | 0.229 | 0.929 | 0.0069 | 0.00103 | 0.948 | 0.817 | 0.0211 | 1.04002 | 0.841584 | nan | 54624.01 | 1 | 1603 | 60 | 26 | 34 | 6 | 20 | 0.73 | 4.21 | 0 | 1578
1208140 | 60057016 | 15-5 PH PREMIUM | 49"Q | 2020-11-23 | VD06 | si | 41 | 0.79 | 0.79 | 0 | 19 | 36 | 0.2476633 | 2.42415 | 0.7851614 | 5.050376 | 0.82 | 56898 | 1828.333 | 0.0231 | 0.224 | 0.603 | 0.0256 | 0.000989 | 14.68 | 4.23 | 0.02 | 1.02405 | 10.2638 | nan | 52629.99 | 1 | 1644 | 242 | 116 | 126 | 75 | 41 | 0.75 | 11.45 | 0 | 1524
1208141 | 60056703 | 316L SCOT FORGE | 31"R | 2020-11-23 | VD06 | si | 21 | 2.81 | 2.81 | 0 | 17 | 12 | 10.80953 | 2.543031 | 1.735864 | 1.754533 | 0.87 | 58822 | 1854.365 | 0.028 | 0.374 | 1.43 | 0.0278 | 0.015 | 16.28 | 10.09 | 0.0102 | 1.0095 | 4.79643 | nan | 62304 | 1 | 1632 | 191 | 97 | 94 | 76 | 21 | 0.72 | 6.31 | 0 | 1526
1208142 | 60056757 | 8630M4 | 69"P | 2020-11-24 | VD03 | no | 20 | 1.1 | 0.73 | -0.37 | 19 | 16 | 5.031835 | 2.420592 | 0.1105406 | -0.06511421 | 0.79 | 53597 | 1885.86 | 0.324 | 0.322 | 0.936 | 0.0078 | 0.0027 | 0.948 | 0.899 | 0.0221 | 1.0066 | 0.764166 | nan | 52266 | 1 | 1677 | 70 | 26 | 44 | 6 | 20 | 0.72 | 3.65 | 0 | 1566
1208143 | 60056721 | 4340 | 49"Q | 2020-11-24 | VD02 | no | 22 | 1.11 | 0.97 | -0.14 | 19 | 18 | 4.317547 | 2.092332 | 0.1506348 | -0.09361976 | 0.77 | 57330 | 1874.853 | 0.428 | 0.204 | 0.773 | 0.0097 | 0.0118 | 0.87 | 1.71 | 0.0187 | 0.964134 | 0.728303 | 1599.24 | 57337 | 1 | 1664 | 60 | 27 | 33 | 5 | 22 | 0.72 | 3.6 | 0 | 1562
1208144 | 60056709 | 4340 | 16"R | 2020-11-24 | VD04 | no | 33 | 1.94 | 1.68 | -0.26 | 15 | 13 | 6.780323 | 1.716718 | 0.2590183 | -0.1153743 | 0.77 | 53800 | 1878.501 | 0.41 | 0.185 | 0.79 | 0.0099 | 0.0121 | 0.865 | 1.71 | 0.0213 | 1.20961 | 1.17575 | 1607.55 | 53733.01 | 2 | 1663 | 106 | 43 | 63 | 10 | 33 | 0.57 | 4.63 | 0 | 1581
1208145 | 60056727 | 8630M4 | 69"P | 2020-11-24 | VD02 | no | 20 | 1.15 | 0.75 | -0.4 | 19 | 18 | 6.345189 | 1.898963 | 0.6442838 | -0.1073825 | 0.76 | 53435 | 1867.138 | 0.334 | 0.293 | 0.91 | 0.0093 | 0.00092 | 0.964 | 0.863 | 0.0245 | 0.929698 | 0.576913 | 1591.33 | 52921.01 | 1 | 1653 | 56 | 25 | 31 | 5 | 20 | 0.56 | 1.47 | 0 | 1566
1208146 | 60056486 | 4130 | 52"P | 2020-11-24 | VD03 | no | 21 | 0.95 | 1.24 | 0.29 | 18 | 18 | 3.617448 | 1.764791 | 0.2933321 | -0.1333968 | 0.78 | 52512 | 1877.23 | 0.317 | 0.294 | 0.566 | 0.0081 | 0.000583 | 1.06 | 0.272 | 0.0305 | 0.979752 | 1.00954 | 1600.92 | 53091 | 1 | 1669 | 60 | 27 | 33 | 6 | 21 | 0.73 | 3.56 | 0 | 1571
1208147 | 60056973 | 42CRMO4 LIEBHERR | 20"R | 2020-11-24 | VD03 | no | 20 | 1.08 | 0.76 | -0.32 | 18 | 15 | 3.629046 | 1.759648 | 0.1819788 | -0.1280307 | 0.77 | 58803 | 1887.529 | 0.417 | 0.268 | 0.838 | 0.008 | 0.00416 | 0.988 | 0.196 | 0.0289 | 1.06091 | 1.27223 | 1613.37 | 57795.99 | 1 | 1677 | 56 | 25 | 31 | 5 | 20 | 0.84 | 4.99 | 0 | 1579
1208148 | 60056898 | 4120M | 24"Q | 2020-11-24 | VD02 | no | 20 | 1.11 | 1.11 | 0 | 18 | 17 | 4.389215 | 1.858202 | 0.1679979 | -0.133309 | 0.8 | 52217 | 1895.058 | 0.233 | 0.0389 | 1.01 | 0.0097 | 0.0176 | 0.642 | 0.243 | 0.0236 | 1.03732 | 0.657667 | 1596.72 | 52575 | 1 | 1685 | 57 | 26 | 31 | 6 | 20 | 0.72 | 1.69 | 0 | 1499
1208149 | 60056931 | 4130 FM | 49"Q | 2020-11-24 | VD03 | no | 21 | 1.19 | 0.74 | -0.45 | 18 | 18 | 3.541762 | 2.119893 | 0.5540907 | -0.1308063 | 0.78 | 58168 | 1882.611 | 0.327 | 0.281 | 0.575 | 0.0072 | 0.00194 | 1.08 | 0.219 | 0.0227 | 1.06056 | 0.643257 | 1601.23 | 57430 | 1 | 1675 | 57 | 27 | 30 | 6 | 21 | 0.75 | 2.14 | 0 | 1568
1208150 | 60056883 | 42CRMO4 LIEBHERR | 24"R | 2020-11-25 | VD02 | no | 20 | 1.09 | 0.84 | -0.25 | 18 | 18 | 1.82219 | 2.021655 | 0.1006143 | -0.1243471 | 0.77 | 54613 | 1882.746 | 0.427 | 0.229 | 0.84 | 0.0076 | 0.00112 | 0.998 | 0.16 | 0.0331 | 0.958459 | 0.712415 | 1594.82 | 54783 | 1 | 1672 | 53 | 25 | 28 | 5 | 20 | 0.73 | 2.42 | 0 | 1579
1208151 | 60056967 | 42CRMO4 LIEBHERR | 20"R | 2020-11-25 | VD03 | no | 21 | 1.04 | 0.9 | -0.14 | 14 | 16 | 2.186924 | 1.558097 | 0.1514524 | -0.1309212 | 0.78 | 57173 | 1887.284 | 0.409 | 0.179 | 0.859 | 0.008 | 0.00265 | 1.1 | 0.191 | 0.0211 | 1.18411 | 1.17177 | 1612.86 | 57428 | 1 | 1680 | 73 | 27 | 46 | 6 | 21 | 0.98 | 4.86 | 0 | 1582
1208152 | 60056715 | F22 SFC1-2 | 13"R | 2020-11-25 | VD02 | no | 21 | 1.13 | 1.13 | 0 | 16 | 19 | 5.267092 | 1.762872 | 0.2201874 | -0.1322741 | 0.83 | 55638 | 1903.676 | 0.134 | 0.173 | 0.534 | 0.0095 | 0.00109 | 2.4 | 0.182 | 0.0274 | 1.09745 | 0.773445 | 1614.06 | 55515 | 1 | 1696 | 55 | 27 | 28 | 6 | 21 | 0.86 | 2.3 | 0 | 1592
1208153 | 60056791 | EN355B | 24"R | 2020-11-25 | VD03 | no | 20 | 1.08 | 0.8 | -0.28 | 14 | 18 | 3.818503 | 1.875744 | 0.530084 | -0.1067457 | 0.83 | 54586 | 1905.406 | 0.118 | 0.155 | 1.14 | 0.0087 | 0.00462 | 0.181 | 0.217 | 0.0269 | 1.10779 | 0.794151 | 1613.33 | 55078.01 | 1 | 1700 | 55 | 27 | 28 | 7 | 20 | 0.82 | 2.26 | 2.74 | 1601
1208154 | 60056797 | EN355B | 24"R | 2020-11-25 | VD03 | no | 21 | 1.02 | 0.98 | -0.04 | 14 | 18 | 2.975066 | 1.79753 | 0.0260895 | -0.1367974 | 0.82 | 54634 | 1906.562 | 0.115 | 0.158 | 1.11 | 0.0085 | 0.00487 | 0.187 | 0.259 | 0.0284 | 1.0926 | 1.01497 | 1625.11 | 55177 | 1 | 1700 | 54 | 27 | 27 | 6 | 21 | 0.81 | 2.79 | 2.02 | 1606
1208155 | 60056803 | EN355B | 24"R | 2020-11-25 | VD02 | no | 20 | 1 | 0.93 | -0.07 | 19 | 17 | 3.005404 | 1.633867 | 0.1293955 | -0.09061294 | 0.82 | 54940 | 1903.898 | 0.117 | 0.169 | 1.11 | 0.0091 | 0.00537 | 0.221 | 0.279 | 0.0278 | 1.01533 | 1.14278 | 1624.57 | 53897 | 1 | 1692 | 52 | 25 | 27 | 5 | 20 | 0.75 | 3.36 | 2.25 | 1604
1208156 | 60056809 | EN355B | 24"R | 2020-11-25 | VD02 | no | 20 | 1.05 | 0.82 | -0.23 | 16 | 18 | 3.625109 | 1.843368 | 0.2153323 | -0.07434523 | 0.82 | 50091 | 1904.954 | 0.116 | 0.182 | 1.11 | 0.0098 | 0.00664 | 0.22 | 0.342 | 0.0292 | 0.915437 | 0.665347 | 1600.22 | 50700 | 1 | 1693 | 47 | 25 | 22 | 5 | 20 | 0.62 | 1.53 | 0.27 | 1588
1208157 | 60056658 | LF2H | 49"Q | 2020-11-25 | VD03 | no | 20 | 1.12 | 1.09 | -0.03 | 21 | 16 | 7.892633 | 1.719002 | 0.5768127 | -0.07395101 | 0.81 | 58383 | 1892.651 | 0.104 | 0.237 | 1.35 | 0.0082 | 0.00111 | 0.23 | 0.3 | 0.026 | 1.25406 | 0.792707 | 1611.93 | 58432 | 1 | 1686 | 104 | 28 | 76 | 8 | 20 | 0.78 | 3.77 | 1.26 | 1575
1208158 | 60056852 | EN355B | 31"R | 2020-11-25 | VD03 | no | 21 | 0.68 | 1.1 | 0.42 | 13 | 18 | 3.960825 | 1.771974 | 0.1267992 | -0.1064544 | 0.83 | 53351 | 1910.618 | 0.097 | 0.165 | 1.11 | 0.01 | 0.00459 | 0.257 | 0.413 | 0.0265 | 0.904369 | 0.997545 | 1623.23 | 53846 | 1 | 1700 | 64 | 25 | 39 | 4 | 21 | 0.66 | 2.31 | 3.68 | 1593
1208159 | 60056857 | EN355B | 31"R | 2020-11-25 | VD02 | no | 18 | 0.76 | 0.87 | 0.11 | 11 | 15 | 3.819623 | 1.938586 | 0.4358533 | -0.07867129 | 0.66 | 54390 | 1735.574 | 0.1 | 0.179 | 1.11 | 0.0089 | 0.00429 | 0.227 | 0.418 | 0.0277 | 1.04409 | 0.641889 | 1619.2 | 53923 | 1 | 1680 | 56 | 23 | 33 | 5 | 18 | 0.72 | 1.5 | 1.84 | 1592
1208160 | 60056862 | EN355B | 31"R | 2020-11-25 | VD03 | no | 20 | 1.08 | 0.86 | -0.22 | 17 | 18 | 3.319518 | 1.949124 | 0.2085176 | -0.1192486 | 0.81 | 53536 | 1894.249 | 0.105 | 0.154 | 1.11 | 0.0082 | 0.0055 | 0.18 | 0.46 | 0.0278 | 1.01773 | 0.824711 | 1647.8 | 54141 | 1 | 1684 | 54 | 25 | 29 | 5 | 20 | 0.67 | 1.86 | 0.9 | 1589
1208161 | 60056867 | EN355B | 31"R | 2020-11-25 | VD03 | no | 22 | 0.79 | 0.9 | 0.11 | 19 | 16 | 9.529381 | 2.302219 | 0.6055431 | -0.1082783 | 0.82 | 53272 | 1899.585 | 0.116 | 0.179 | 1.12 | 0.0098 | 0.00634 | 0.191 | 0.384 | 0.0294 | 1.11553 | 0.385294 | 1596.34 | 53514 | 1 | 1700 | 57 | 30 | 27 | 8 | 22 | 0.79 | 1.39 | 2.44 | 1586
1208162 | 60056827 | EN355B | 24"R | 2020-11-25 | VD02 | no | 20 | 1.03 | 1.11 | 0.08 | 15 | 15 | 3.016484 | 2.018614 | -0.007540619 | -0.1416539 | 0.82 | 54285 | 1903.327 | 0.117 | 0.193 | 1.12 | 0.0096 | 0.0058 | 0.155 | 0.239 | 0.0335 | 1.1727 | 1.14111 | 1613.43 | 54911 | 1 | 1693 | 54 | 25 | 29 | 5 | 20 | 0.9 | 3.53 | 1.92 | 1594
1208163 | 60056877 | A871 TYPE 1 | 20"R | 2020-11-25 | VD02 | no | 20 | 1.23 | 0.86 | -0.37 | 23 | 16 | 5.428975 | 1.936752 | 0.03393057 | -0.1382652 | 0.8 | 60343 | 1904.465 | 0.167 | 0.453 | 1.21 | 0.0084 | 0.00811 | 0.652 | 0.0867 | 0.024 | 1.13767 | 0.834551 | 1628.77 | 59904.99 | 1 | 1696 | 64 | 26 | 38 | 6 | 20 | 0.84 | 4.45 | 0 | 1593
1208164 | 60056433 | 1020 | 20"R | 2020-11-25 | VD04 | no | 39 | 1.22 | 0.88 | -0.34 | 14 | 14 | 5.156264 | 1.739009 | 0.2604442 | -0.1282757 | 0.81 | 56855 | 1902.939 | 0.19 | 0.159 | 0.454 | 0.0072 | 0.0111 | 0.17 | 0.299 | 0.0213 | 1.24385 | 0.807231 | 1620.45 | 57487 | 2 | 1694 | 117 | 49 | 68 | 10 | 39 | 0.82 | 5.26 | 0 | 1601
1208165 | 60056842 | EN355B | 31"R | 2020-11-25 | VD03 | no | 21 | 1.09 | 0.79 | -0.3 | 13 | 18 | 4.068579 | 1.961664 | 0.2139662 | -0.113121 | 0.82 | 53412 | 1902.282 | 0.119 | 0.165 | 1.11 | 0.01 | 0.0052 | 0.178 | 0.336 | 0.0211 | 1.02361 | 0.646511 | 1633.16 | 52412 | 1 | 1697 | 60 | 27 | 33 | 6 | 21 | 0.78 | 1.71 | 3.23 | 1596
1208166 | 60056815 | EN355B | 24"R | 2020-11-26 | VD03 | no | 21 | 1.09 | 0.77 | -0.32 | 15 | 19 | 3.921786 | 2.375652 | 0.1128073 | -0.1147247 | 0.83 | 54505 | 1909.806 | 0.116 | 0.163 | 1.11 | 0.01 | 0.0043 | 0.21 | 0.327 | 0.0263 | 1.05334 | 0.752176 | 1631.68 | 55088 | 1 | 1705 | 60 | 27 | 33 | 6 | 21 | 0.75 | 1.82 | 7.93 | 1605
1208167 | 60056821 | EN355B | 24"R | 2020-11-26 | VD02 | no | 22 | 1.09 | 0.76 | -0.33 | 17 | 17 | 2.885003 | 2.15044 | 0.1804027 | -0.1181382 | 0.81 | 54614 | 1900.109 | 0.123 | 0.164 | 1.14 | 0.0078 | 0.00519 | 0.135 | 0.26 | 0.0291 | 1.12377 | 0.852825 | 1612.96 | 55212 | 1 | 1692 | 48 | 27 | 21 | 5 | 22 | 0.84 | 2.78 | 2.15 | 1606
1208168 | 60056937 | 4130 FM | 69"P | 2020-11-26 | VD03 | no | 25 | 0.93 | 0.62 | -0.31 | 18 | 21 | 1.430487 | 2.136368 | 0.3195828 | -0.1042247 | 0.77 | 53299 | 1876.404 | 0.325 | 0.277 | 0.593 | 0.0059 | 0.00339 | 1.08 | 0.212 | 0.0247 | 1.10713 | 1.09827 | 1606.82 | 52504.01 | 1 | 1676 | 68 | 30 | 38 | 5 | 25 | 0.95 | 6.97 | 0 | 1570
1208169 | 60056751 | 4340 | 69"P | 2020-11-26 | VD03 | no | 26 | 0.91 | 0.66 | -0.25 | 21 | 22 | 0.7175294 | 2.077559 | 0.2831481 | -0.1130769 | 0.75 | 52078 | 1854.272 | 0.424 | 0.175 | 0.774 | 0.0113 | 0.0184 | 0.872 | 1.76 | 0.0248 | 1.08334 | 0.92448 | 1582.28 | 52266 | 1 | 1655 | 62 | 31 | 31 | 5 | 26 | 0.91 | 3.48 | 0 | 1551
1208170 | 60056872 | EN355B | 31"R | 2020-11-26 | VD02 | no | 20 | 1.51 | 1.12 | -0.39 | 17 | 13 | 13.91759 | 2.152383 | 4.803939 | 1.158023 | 0.83 | 53351 | 1913.908 | 0.114 | 0.165 | 1.12 | 0.0114 | 0.00596 | 0.192 | 0.379 | 0.0301 | 1.29148 | 0.176726 | 1626.48 | 53893.01 | 1 | 1705 | 54 | 26 | 28 | 6 | 20 | 1.02 | 0.89 | 0.01 | 1594
1208171 | 60056847 | EN355B | 31"R | 2020-11-26 | VD03 | no | 22 | 0.86 | 1 | 0.14 | 13 | 13 | 2.760737 | 2.022615 | 0.2435491 | -0.1160151 | 0.83 | 54267 | 1917.414 | 0.123 | 0.155 | 1.11 | 0.0096 | 0.00418 | 0.2 | 0.297 | 0.0277 | 1.32548 | 1.14712 | 1627.17 | 54806 | 1 | 1711 | 60 | 26 | 34 | 4 | 22 | 1.11 | 6.8 | 3.83 | 1597
1208172 | 60056762 | LF6M VALMONT | 24"R | 2020-11-26 | VD07 | no | 39 | 1.18 | 0.88 | -0.3 | 15 | 12 | 3.716843 | 1.768056 | 0.09843924 | -0.06784906 | 0.82 | 56269 | 1905.467 | 0.154 | 0.177 | 1.31 | 0.0096 | 0.0108 | 0.101 | 0.131 | 0.0255 | 1.21119 | 1.22783 | 1618.1 | 56603 | 2 | 1696 | 126 | 46 | 80 | 7 | 39 | 0.85 | 7.58 | 12.82 | 1587
1208173 | 60056767 | LF6M VALMONT | 24"R | 2020-11-26 | VD04 | no | 21 | 1.13 | 0.85 | -0.28 | 16 | 16 | 3.104601 | 1.845738 | 0.874291 | -0.07775317 | 0.82 | 55529 | 1909.096 | 0.145 | 0.177 | 1.32 | 0.009 | 0.00937 | 0.0943 | 0.101 | 0.025 | 1.15547 | 0.988357 | 1625.86 | 55870 | 1 | 1606 | 67 | 26 | 41 | 5 | 21 | 0.91 | 2.63 | 5.01 | 1588
1208174 | 60056773 | EN355B | 24"R | 2020-11-26 | VD04 | no | 21 | 1.12 | 1.16 | 0.04 | 22 | 18 | 8.872259 | 1.741076 | 1.869018 | -0.08475263 | 0.82 | 55776 | 1907.43 | 0.146 | 0.156 | 1.1 | 0.0079 | 0.00455 | 0.106 | 0.175 | 0.0255 | 1.16785 | 0.821909 | 1610.3 | 56308 | 1 | 1698 | 61 | 26 | 35 | 5 | 21 | 0.73 | 1.82 | 1.82 | 1593
1208175 | 60056779 | EN355B | 24"R | 2020-11-26 | VD03 | no | 20 | 1.07 | 0.92 | -0.15 | 14 | 17 | 3.101075 | 1.2471 | 0.3667675 | -0.07823805 | 0.82 | 55505 | 1902.063 | 0.115 | 0.182 | 1.12 | 0.0103 | 0.00527 | 0.155 | 0.414 | 0.0328 | 1.09811 | 1.21782 | 1624.98 | 56159.01 | 1 | 1687 | 51 | 24 | 27 | 4 | 20 | 0.87 | 5.32 | 2.75 | 1601
1208176 | 60057222 | 4340 | 69"P | 2020-11-26 | VD03 | no | 25 | 0 | 0 | 0 | 20 | 21 | 0.5976704 | 1.44659 | 0.1631271 | -0.08782528 | 0.76 | 51546 | 1868.086 | 0.429 | 0.297 | 0.784 | 0.0113 | 0.00781 | 0.87 | 1.68 | 0.03 | 1.04935 | 1.62332 | 1590.18 | 51467 | 2 | 0 | 78 | 30 | 48 | 5 | 25 | 0.84 | 6.52 | 0 | 1553
1208177 | 60057092 | A105 | 16"R | 2020-11-29 | VD02 | no | 19 | 3.85 | 1.23 | -2.62 | 19 | 12 | 16.64662 | 2.652738 | 0.6566589 | 0.1829113 | 0.82 | 54778 | 1910.782 | 0.172 | 0.169 | 1.12 | 0.0123 | 0.00546 | 0.113 | 0.159 | 0.0269 | 1.26602 | 0.497628 | 1617.19 | 53588.99 | 1 | 1649 | 53 | 29 | 24 | 10 | 19 | 0.99 | 1.73 | 0 | 1599
1208178 | 60057076 | A105 | 49"Q | 2020-11-30 | VD02 | no | 20 | 0.97 | 0.85 | -0.12 | 13 | 0 | 7.411452 | 1.872911 | 0.3698807 | -0.04079543 | 0.81 | 59066 | 1900.884 | 0.169 | 0.186 | 1.15 | 0.0098 | 0.00409 | 0.0901 | 0.185 | 0.028 | 1.71824 | 4.18542 | 1628.47 | 59547 | 1 | 1700 | 64 | 28 | 36 | 8 | 20 | 1.46 | 28.81 | 0 | 1585
1208179 | 60057169 | A105 | 69"P | 2020-11-30 | VD02 | no | 20 | 1.42 | 0.71 | -0.71 | 17 | 14 | 12.63325 | 2.848042 | 1.255731 | -0.09367391 | 0.81 | 53116 | 1895.652 | 0.166 | 0.159 | 1.13 | 0.0093 | 0.001 | 0.087 | 0.212 | 0.0266 | 1.40064 | 0.225954 | 1599.43 | 53734 | 1 | 1599 | 48 | 28 | 20 | 8 | 20 | 0.9 | 0.99 | 0 | 1579
1208180 | 60057135 | 1030 | 16"R | 2020-11-30 | VD02 | no | 20 | 1.47 | 0.91 | -0.56 | 15 | 15 | 6.778023 | 2.666519 | 0.3982744 | -0.126589 | 0.81 | 54256 | 1910.453 | 0.285 | 0.154 | 0.686 | 0.0095 | 0.0136 | 0.129 | 0.319 | 0.0283 | 1.04484 | 0.244582 | 1608.15 | 54744 | 1 | 1702 | 47 | 26 | 21 | 6 | 20 | 0.85 | 0.62 | 0 | 1594
1208181 | 60057279 | A105/A350 LF2 | 24"Q | 2020-11-30 | VD03 | no | 21 | 1.33 | 0.58 | -0.75 | 24 | 17 | 5.937134 | 2.898867 | 0.2499018 | -0.1114553 | 0.82 | 53018 | 1901.859 | 0.153 | 0.161 | 1.15 | 0.008 | 0.00297 | 0.132 | 0.165 | 0.0278 | 1.14446 | 0.246027 | 1614.77 | 53702 | 1 | 1696 | 56 | 28 | 28 | 7 | 21 | 0.79 | 0.77 | 0 | 1591
1208182 | 60057087 | A105 | 13"R | 2020-11-30 | VD03 | no | 21 | 1.21 | 1.01 | -0.2 | 14 | 15 | 8.70577 | 2.20123 | 0.1498618 | -0.1448362 | 0.84 | 56030 | 1927.462 | 0.156 | 0.175 | 1.1 | 0.0084 | 0.00274 | 0.0974 | 0.181 | 0.0234 | 1.21402 | 0.628989 | 1622.23 | 56626 | 1 | 1723 | 73 | 27 | 46 | 6 | 21 | 1 | 8.98 | 0 | 1603
1208183 | 60057309 | A105 | 69"P | 2020-11-30 | VD02 | no | 21 | 1.06 | 0.71 | -0.35 | 14 | 16 | 8.443927 | 2.130548 | 0.8366371 | -0.1341395 | 0.79 | 53812 | 1884.174 | 0.173 | 0.181 | 1.12 | 0.0092 | 0.000858 | 0.0913 | 0.185 | 0.025 | 1.31958 | 0.890241 | 1589.5 | 54439 | 1 | 1589 | 49 | 27 | 22 | 6 | 21 | 1.02 | 3.22 | 0 | 1577
1208184 | 60057070 | 4130 | 49"Q | 2020-11-30 | VD02 | no | 19 | 1.52 | 0.97 | -0.55 | 19 | 15 | 6.187172 | 2.279486 | 0.4211271 | -0.1373086 | 0.76 | 59871 | 1868.317 | 0.312 | 0.323 | 0.556 | 0.0072 | 0.000858 | 1.09 | 0.226 | 0.0291 | 1.06785 | 0.388857 | 1583.45 | 59927 | 1 | 1656 | 50 | 26 | 24 | 7 | 19 | 0.89 | 1.19 | 0 | 1564
1208185 | 60057082 | 8630M | 52"P | 2020-11-30 | VD02 | no | 26 | 0.63 | 0.78 | 0.15 | 21 | 22 | 0.4044724 | 1.916743 | 0.3364177 | -0.1414714 | 0.77 | 56434 | 1875.311 | 0.32 | 0.308 | 0.925 | 0.0054 | 0.00104 | 0.978 | 0.851 | 0.0265 | 1.26877 | 1.69418 | 1605.75 | 55501 | 1 | 1682 | 67 | 33 | 34 | 7 | 26 | 1.05 | 6.31 | 0 | 1571
1208186 | 60057175 | 42CRMO4 LIEBHERR | 20"R | 2020-11-30 | VD02 | no | 19 | 1.14 | 0.61 | -0.53 | 16 | 16 | 1.970661 | 2.401142 | 0.1584264 | -0.1197249 | 0.77 | 56999 | 1881.643 | 0.415 | 0.181 | 0.854 | 0.0081 | 0.00148 | 1.02 | 0.201 | 0.0267 | 1.22823 | 0.894547 | 1601.1 | 57230 | 1 | 1671 | 55 | 26 | 29 | 7 | 19 | 0.98 | 3.51 | 0 | 1582
1208187 | 60057181 | 42CRMO4 LIEBHERR | 20"R | 2020-11-30 | VD02 | no | 19 | 1.38 | 0.73 | -0.65 | 16 | 15 | 5.34721 | 2.407079 | 0.4270972 | -0.1302519 | 0.77 | 58757 | 1880.738 | 0.412 | 0.185 | 0.843 | 0.0086 | 0.00193 | 1 | 0.156 | 0.0263 | 1.26142 | 0.486305 | 1748.89 | 58834 | 1 | 1670 | 47 | 26 | 21 | 7 | 19 | 0.98 | 1.63 | 0 | 1570
1208188 | 60057228 | 410S | 49"Q | 2020-11-30 | VD05 | si | 30 | 1.07 | 1.07 | 0 | 20 | 4 | 3.0284 | 2.302167 | 1.755656 | 1.071331 | 0.76 | 53048 | 1790.894 | 0.113 | 0.191 | 0.659 | 0.0245 | 0.0011 | 11.84 | 0.464 | 0.0177 | 1.33423 | 4.68221 | 1607.04 | 50966 | 2 | 1665 | 204 | 89 | 115 | 59 | 30 | 0.82 | 7.11 | 27.41 | 1565
1208189 | 60057234 | 410S | 49"Q | 2020-11-30 | VD05 | si | 10 | 1.45 | 1.45 | 0 | 19 | 1 | 8.569394 | 2.16481 | 0.9837973 | 0.9020472 | 0.83 | 59083 | 1853.661 | 0.112 | 0.207 | 0.712 | 0.0211 | 0.00326 | 11.77 | 0.497 | 0.0161 | 1.50579 | 1.14539 | 1601.62 | 57937 | 1 | 1664 | 133 | 60 | 73 | 50 | 10 | 1.08 | 2.39 | 21.72 | 1567
1208190 | 60057187 | 42CRMO4 LIEBHERR | 16"R | 2020-12-01 | VD02 | no | 21 | 1.12 | 0.85 | -0.27 | 14 | 13 | 2.346663 | 2.103337 | 0.1435661 | -0.1353329 | 0.77 | 55428 | 1883.075 | 0.408 | 0.202 | 0.894 | 0.0058 | 0.00121 | 0.982 | 0.14 | 0.026 | 1.3558 | 1.03776 | 1596.34 | 54483.01 | 1 | 1674 | 52 | 26 | 26 | 5 | 21 | 1.17 | 4.2 | 0 | 1578
1208191 | 60057216 | 4140 FM DUFERCO | 69"P | 2020-12-01 | VD03 | no | 22 | 1.09 | 0.68 | -0.41 | 15 | 10 | 2.815792 | 2.389683 | 0.8976382 | -0.1206836 | 0.76 | 52872 | 1869.259 | 0.408 | 0.176 | 0.961 | 0.0068 | 0.00126 | 1.06 | 0.2 | 0.024 | 1.32195 | 0.893838 | 1579.63 | 51980 | 1 | 1665 | 69 | 29 | 40 | 7 | 22 | 1.11 | 3.4 | 0 | 1551
1208192 | 60057239 | F91 | 69"P | 2020-12-01 | VD04 | si | 21 | 0.92 | 1.37 | 0.45 | 19 | 13 | 4.915826 | 1.954919 | 0.4263685 | -0.1262305 | 0.83 | 52327 | 1880.082 | 0.0913 | 0.241 | 0.45 | 0.0156 | 0.00099 | 9.07 | 0.11 | 0.0005 | 1.33663 | 0.746098 | 1604.66 | 49675 | 1 | 1674 | 77 | 27 | 50 | 6 | 21 | 0.95 | 2.74 | 19.63 | 1571
1208193 | 60057222 | 4340 FM | 69"P | 2020-12-01 | VD03 | no | 25 | 0.93 | 0.62 | -0.31 | 19 | 20 | 1.639113 | 2.773392 | 0.2663534 | -0.1320908 | 0.74 | 53664 | 1854.115 | 0.426 | 0.274 | 0.775 | 0.009 | 0.00365 | 0.843 | 1.73 | 0.0236 | 1.13402 | 1.07354 | 1591.1 | 52475.01 | 1 | 1658 | 73 | 33 | 40 | 8 | 25 | 0.95 | 5.32 | 0 | 1542
1208194 | 60057146 | 4340 BS | 49"Q | 2020-12-01 | #N/A | no | 0 | 0 | 0 | 0 |  | 0 | 0 | 0 | 0 | 0 | 0 | 59087 | (null) | #N/A | #N/A | #N/A | #N/A | #N/A | #N/A | #N/A | #N/A | 0 | nan | nan | 58021 | 1 | 0 | 3 | 0 | 3 | 0 | 0 | 0.7 | 0 | 0 | 1602
1208195 | 60057205 | 4340 | 49"Q | 2020-12-02 | VD02 | no | 23 | 1.17 | 0.99 | -0.18 | 20 | 14 | 5.542849 | 3.057057 | 0.936893 | -0.1186314 | 0.75 | 59166 | 1860.758 | 0.412 | 0.163 | 0.766 | 0.01 | 0.0147 | 0.901 | 1.69 | 0.0225 | 1.26931 | 0.922209 | 1585.03 | 59115.01 | 1 | 1661 | 65 | 29 | 36 | 6 | 23 | 0.95 | 2.66 | 0 | 1561
1208196 | 60057211 | 4340 | 49"Q | 2020-12-02 | VD03 | no | 28 | 0.97 | 0.77 | -0.2 | 23 | 15 | 5.892185 | 2.746958 | 3.073548 | 2.027919 | 0.78 | 58272 | 1882.253 | 0.405 | 0.176 | 0.785 | 0.0074 | 0.0157 | 0.87 | 1.71 | 0.0152 | 1.33654 | 5.79235 | 1571.67 | 58209 | 1 | 1680 | 76 | 40 | 36 | 12 | 28 | 1.02 | 8.49 | 0 | 1557
1208197 | 60057484 | 4340 BS | 49"Q | 2020-12-02 | VD02 | no | 22 | 1.21 | 0.59 | -0.62 | 17 | 16 | 5.306774 | 2.878782 | 0.503203 | -0.1369785 | 0.76 | 57873 | 1860.722 | 0.425 | 0.156 | 0.736 | 0.0059 | 0.00138 | 0.86 | 1.94 | 0.0223 | 1.30466 | 0.645591 | 1574.99 | 56922 | 1 | 1657 | 55 | 29 | 26 | 7 | 22 | 1.01 | 1.91 | 0 | 1547
1208198 | 60057064 | EN355B | 24"R | 2020-12-02 | VD02 | no | 20 | 1.23 | 0.87 | -0.36 | 14 | 12 | 5.786317 | 2.252833 | 0.727765 | -0.128427 | 0.81 | 56920 | 1899.087 | 0.102 | 0.266 | 1.12 | 0.0062 | 0.00413 | 0.273 | 0.388 | 0.0229 | 1.32814 | 1.0155 | 1619.82 | 55978 | 1 | 1692 | 56 | 27 | 29 | 7 | 20 | 1.11 | 2.53 | 0.51 | 1602
1208199 | 60057058 | EN355B | 24"R | 2020-12-02 | VD02 | no | 23 | 0.86 | 0.73 | -0.13 | 14 | 18 | 4.506074 | 2.545118 | 0.2315686 | -0.1345345 | 0.82 | 55448 | 1903.931 | 0.115 | 0.147 | 1.1 | 0.0084 | 0.00538 | 0.211 | 0.385 | 0.0269 | 1.16651 | 0.842687 | 1620.78 | 55974 | 1 | 1704 | 56 | 30 | 26 | 7 | 23 | 0.85 | 2.12 | 2.76 | 1604
1208200 | 60057052 | EN355B | 24"R | 2020-12-02 | VD02 | no | 16 | 1.81 | 1.11 | -0.7 | 18 | 6 | 11.04625 | 2.097356 | 0.1696421 | -0.126307 | 0.81 | 62850 | 1892.207 | 0.112 | 0.186 | 1.12 | 0.0084 | 0.00667 | 0.22 | 0.381 | 0.0303 | 1.32934 | 0.525321 | 1573.39 | 62489 | 1 | 1671 | 47 | 21 | 26 | 5 | 16 | 0.93 | 1.66 | 2.09 | 1604
1208201 | 60057140 | 304L | 69"P | 2020-12-02 | VD05 | si | 25 | 1.55 | 1.55 | 0 | 20 | 21 | 8.598968 | 2.897054 | 1.251726 | 0.4572529 | 0.85 | 53813 | 1836.835 | 0.0322 | 0.351 | 1.33 | 0.0319 | 0.00354 | 18.03 | 8.61 | 0.0116 | 0.959341 | 3.42972 | 1573.59 | 61199 | 1 | 1652 | 202 | 101 | 101 | 76 | 25 | 0.79 | 4.95 | 7.66 | 1525
1208202 | 60057120 | 304L | 69"P | 2020-12-02 | VD07 | si | 39 | 1.16 | 5.52 | 4.37 | 21 | 16 | 2.667171 | 2.210423 | 1.199945 | 4.949285 | 0.87 | 55347 | 1840.553 | 0.0319 | 0.328 | 1.31 | 0.0328 | 0.004 | 18.27 | 8.79 | 0.0132 | 2.04813 | 13.9808 | 1526.95 | 61156 | 1 | 1655 | 222 | 113 | 109 | 74 | 39 | 0.71 | 14.64 | 20.17 | 1523
1208203 | 60057251 | 304L | 31"R | 2020-12-02 | VD06 | si | 39 | 1.49 | 1.49 | 0 | 17 | 17 | 11.87658 | 2.549691 | 0.681032 | 0.05298763 | 0.87 | 56877 | 1853.312 | 0.0222 | 0.321 | 1.42 | 0.0323 | 0.00259 | 18.32 | 9 | 0.0244 | 1.02103 | 2.96765 | 1590.32 | 56271 | 1 | 1648 | 204 | 110 | 94 | 71 | 39 | 0.82 | 6.54 | 8.65 | 1532
1208204 | 60057125 | 304L | 69"P | 2020-12-03 | VD04 | si | 10 | 3 | 3 | 0 | 18 | 5 | 12.81656 | 2.936271 | 1.977807 | 2.529151 | 0.85 | 56684 | 1823.821 | 0.0256 | 0.258 | 1.68 | 0.0365 | 0.00878 | 18.25 | 8.78 | 0.014 | 1.31415 | 7.78357 | 1556.63 | 60609 | 1 | 1637 | 202 | 92 | 110 | 82 | 10 | 1.01 | 9.32 | 4.75 | 1529
1208205 | 60057115 | 4340 | 13"R | 2020-12-03 | VD03 | no | 24 | 0.98 | 0.74 | -0.24 | 17 | 0 | 3.370011 | 2.538551 | 0.7053357 | -0.1023736 | 0.78 | 59980 | 1893.395 | 0.432 | 0.176 | 0.787 | 0.0078 | 0.0135 | 0.794 | 1.8 | 0.0215 | 1.27233 | 1.54566 | 1604.46 | 58952 | 2 | 1694 | 64 | 30 | 34 | 6 | 24 | 1.01 | 4.3 | 0 | 1581
1208206 | 60057103 | 8630M4 | 63"P | 2020-12-03 | VD03 | no | 26 | 0.91 | 0.61 | -0.3 | 15 | 20 | 1.618502 | 2.789488 | 0.2035338 | -0.1234679 | 0.76 | 50065 | 1867.818 | 0.32 | 0.292 | 0.93 | 0.0086 | 0.000919 | 0.982 | 0.869 | 0.0298 | 1.11722 | 0.899604 | 1579.69 | 49882 | 1 | 1668 | 66 | 31 | 35 | 5 | 26 | 0.88 | 4.86 | 0 | 1561
1208207 | 60057157 | 8620H | 16"R | 2020-12-03 | VD02 | no | 16 | 1.51 | 0.68 | -0.83 | 12 | 10 | 3.666968 | 2.395825 | 0.1297883 | -0.1321436 | 0.8 | 54451 | 1894.795 | 0.218 | 0.226 | 0.875 | 0.0075 | 0.00198 | 0.515 | 0.574 | 0.0223 | 1.46331 | 0.472015 | 1617.33 | 54229 | 1 | 1677 | 49 | 23 | 26 | 7 | 16 | 1.05 | 1.61 | 0 | 1591
1208208 | 60057036 | EN355B | 31"R | 2020-12-03 | VD02 | no | 21 | 1.04 | 1.04 | 0 | 13 | 17 | 1.866496 | 2.407428 | 0.09176946 | -0.1355841 | 0.8 | 48970 | 1885.746 | 0.13 | 0.179 | 1.12 | 0.009 | 0.00411 | 0.19 | 0.234 | 0.0304 | 1.13338 | 0.719338 | 1596.69 | 49389 | 1 | 1676 | 45 | 26 | 19 | 5 | 21 | 0.88 | 2.05 | 0.44 | 1580
1208209 | 60057031 | EN355B | 31"R | 2020-12-03 | VD02 | no | 16 | 1.35 | 0.69 | -0.66 | 14 | 11 | 13.92454 | 2.320749 | 4.679725 | 0.8286148 | 0.83 | 48168 | 1909.588 | 0.121 | 0.167 | 1.13 | 0.0106 | 0.00566 | 0.145 | 0.243 | 0.0297 | 1.28689 | 0.449148 | 1634.25 | 49283 | 1 | 1695 | 45 | 24 | 21 | 8 | 16 | 1.09 | 1.17 | 0.47 | 1590
1208210 | 60057245 | LF6 | 69"P | 2020-12-03 | VD03 | no | 26 | 0.82 | 0.61 | -0.21 | 16 | 20 | 0.6293197 | 2.346728 | -0.000525092 | -0.1329453 | 0.81 | 51881 | 1892.086 | 0.153 | 0.172 | 1.25 | 0.0114 | 0.00502 | 0.153 | 0.0928 | 0.0247 | 1.16921 | 1.69226 | 1608.85 | 52302.01 | 1 | 1697 | 70 | 32 | 38 | 6 | 26 | 0.87 | 8.06 | 0 | 1581
1208211 | 60057041 | EN355B | 31"R | 2020-12-03 | VD03 | no | 19 | 1.19 | 1.3 | 0.11 | 18 | 15 | 3.53618 | 2.611907 | 0.1009919 | -0.1304786 | 0.81 | 53771 | 1895.179 | 0.12 | 0.164 | 1.12 | 0.012 | 0.00555 | 0.166 | 0.3 | 0.0313 | 1.21002 | 0.648179 | 1612.06 | 54449 | 1 | 1684 | 56 | 25 | 31 | 6 | 19 | 0.85 | 1.99 | 0.63 | 1591
1208212 | 60057046 | EN355B | 31"R | 2020-12-03 | VD03 | no | 21 | 1.12 | 0.61 | -0.51 | 14 | 15 | 3.140692 | 2.532602 | 0.208774 | -0.1440901 | 0.82 | 53668 | 1899.965 | 0.121 | 0.162 | 1.12 | 0.0112 | 0.00504 | 0.16 | 0.339 | 0.0243 | 1.2091 | 0.855646 | 1617.55 | 54315 | 1 | 1692 | 56 | 26 | 30 | 5 | 21 | 0.91 | 2.95 | 0.69 | 1592
1208213 | 60057163 | 4150 | 13"R | 2020-12-03 | VD06 | no | 35 | 2.08 | 1.1 | -0.98 | 18 | 15 | 9.339667 | 2.665809 | 2.625851 | -0.1290599 | 0.76 | 55420 | 1882.572 | 0.49 | 0.206 | 0.786 | 0.0136 | 0.0141 | 0.905 | 0.176 | 0.0163 | 1.31929 | 0.268222 | 1594.79 | 55595.01 | 3 | 1641 | 114 | 47 | 67 | 12 | 35 | 0.79 | 0.91 | 0 | 1571
1208214 | 60057531 | F22 J100 | 31"R | 2020-12-03 | VD02 | no | 19 | 1.57 | 0.59 | -0.98 | 10 | 10 | 3.169403 | 2.514197 | 4.177318 | 0.5179614 | 0.82 | 54594 | 1889.261 | 0.113 | 0.0304 | 0.306 | 0.0072 | 0.0019 | 2.06 | 0.219 | 0.0207 | 1.63875 | 0.292089 | 1625.71 | 52914 | 1 | 1625 | 54 | 26 | 28 | 7 | 19 | 1.15 | 1.17 | 0 | 1594
1208215 | 60057010 | F22 SFC1-2 | 69"P | 2020-12-04 | VD02 | no | 20 | 1.52 | 0.55 | -0.97 | 17 | 12 | 4.101122 | 2.631459 | 0.08933586 | -0.1402262 | 0.8 | 54011 | 1877.184 | 0.131 | 0.152 | 0.559 | 0.008 | 0.0016 | 2.39 | 0.204 | 0.0279 | 1.34811 | 0.311807 | 1600.24 | 51876 | 1 | 1664 | 51 | 25 | 26 | 5 | 20 | 1.01 | 1.32 | 0 | 1576
1208216 | 60057269 | 1080 | 24"R | 2020-12-04 | VD03 | no | 20 | 1.45 | 0.65 | -0.8 | 15 | 15 | 6.250797 | 2.778484 | 2.091564 | -0.1349785 | 0.7 | 55337 | 1849.692 | 0.798 | 0.179 | 0.758 | 0.0079 | 0.0131 | 0.212 | 0.209 | 0.0226 | 1.24252 | 0.300489 | 1573.31 | 55920 | 1 | 1637 | 57 | 26 | 31 | 6 | 20 | 0.95 | 0.82 | 0 | 1545
1208217 | 60057098 | LF2H | 20"R | 2020-12-04 | VD03 | no | 20 | 1.6 | 0.7 | -0.9 | 17 | 16 | 5.640436 | 3.048125 | 0.2000805 | -0.1368653 | 0.83 | 58378 | 1903.067 | 0.0858 | 0.208 | 1.3 | 0.0088 | 0.00124 | 0.188 | 0.347 | 0.0245 | 1.15158 | 0.226609 | 1632.96 | 58569.01 | 1 | 1632 | 66 | 26 | 40 | 6 | 20 | 0.82 | 0.85 | 0.92 | 1593
1208218 | 60057263 | 1045 | 31"R | 2020-12-04 | VD02 | no | 19 | 1.6 | 0.73 | -0.87 | 14 | 14 | 6.764971 | 3.089178 | 0.4401591 | 0.05095865 | 0.76 | 53543 | 1877.034 | 0.473 | 0.164 | 0.645 | 0.0078 | 0.00142 | 0.169 | 0.267 | 0.0295 | 1.15606 | 0.198358 | 1606.36 | 54185 | 1 | 1662 | 62 | 24 | 38 | 5 | 19 | 0.95 | 1 | 0 | 1575
1208219 | 60057151 | 1035 | 16"R | 2020-12-04 | VD02 | no | 18 | 1.54 | 0.68 | -0.86 | 13 | 11 | 3.976364 | 2.898459 | 2.633914 | 0.6401967 | 0.77 | 54511 | 1886.464 | 0.346 | 0.226 | 0.66 | 0.0086 | 0.0138 | 0.145 | 0.238 | 0.0193 | 1.30379 | 0.382878 | 1615.42 | 53825 | 1 | 1670 | 60 | 23 | 37 | 5 | 18 | 1.09 | 2.64 | 0 | 1596
1208220 | 60057537 | EN355B | 24"R | 2020-12-04 | VD02 | no | 21 | 1.06 | 1.07 | 0.01 | 14 | 16 | 6.279598 | 3.032983 | 0.4103003 | -0.129112 | 0.81 | 50513 | 1893.669 | 0.117 | 0.175 | 1.16 | 0.0094 | 0.00396 | 0.126 | 0.241 | 0.0289 | 1.0982 | 0.834646 | 1619.25 | 51280 | 1 | 1683 | 50 | 26 | 24 | 5 | 21 | 0.88 | 2.07 | 5.42 | 1602
1208221 | 60057543 | EN355B | 24"R | 2020-12-04 | VD02 | no | 21 | 1.09 | 1.09 | 0 | 13 | 17 | 3.104189 | 2.755962 | 0.2000442 | -0.1395006 | 0.81 | 55013 | 1900.203 | 0.119 | 0.181 | 1.12 | 0.0095 | 0.00616 | 0.292 | 0.137 | 0.0289 | 1.21705 | 0.966371 | 1611.95 | 55570 | 1 | 1693 | 52 | 27 | 25 | 6 | 21 | 0.89 | 2.26 | 0.86 | 1603
1208222 | 60057525 | 105M2 | 16"R | 2020-12-04 | VD05 | no | 44 | 1.48 | 0.7 | -0.78 | 17 | 19 | 2.630448 | 2.593862 | 0.1046397 | -0.1481783 | 0.8 | 57828 | 1889.791 | 0.205 | 0.209 | 1.12 | 0.0064 | 0.000694 | 0.058 | 0.0308 | 0.0262 | 1.21937 | 0.390496 | 1625.35 | 57577 | 3 | 1701 | 125 | 56 | 69 | 12 | 44 | 0.85 | 3.01 | 0 | 1602
1208223 | 60057549 | EN355B | 24"R | 2020-12-04 | VD04 | no | 21 | 1.37 | 0.82 | -0.55 | 21 | 0 | 0.363262 | 1.934748 | 0.2910124 | -0.1529738 | 0.82 | 54661 | 1900.02 | 0.119 | 0.163 | 1.12 | 0.0088 | 0.005 | 0.164 | 0.346 | 0.0297 | 1.65733 | 0.68729 | 1606.99 | 55358 | 1 | 1606 | 47 | 27 | 20 | 6 | 21 | 1.53 | 1.69 | 0.17 | 1599
1208224 | 60057257 | 8620H | 16"R | 2020-12-04 | VD02 | no | 19 | 1.43 | 1.43 | 0 | 20 | 14 | 2.847272 | 2.572132 | 0.3715385 | -0.1427598 | 0.81 | 54539 | 1900.021 | 0.234 | 0.254 | 0.888 | 0.014 | 0.00212 | 0.484 | 0.508 | 0.0279 | 1.29955 | 0.32541 | 1609.11 | 54834 | 1 | 1691 | 50 | 25 | 25 | 6 | 19 | 0.96 | 1.13 | 0 | 1592
1208225 | 60057555 | EN355B | 24"R | 2020-12-04 | VD03 | no | 16 | 1.5 | 1 | -0.5 | 11 | 10 | 7.805256 | 2.376695 | 0.05557507 | -0.142963 | 0.83 | 54746 | 1909.906 | 0.122 | 0.22 | 1.11 | 0.0092 | 0.00634 | 0.154 | 0.446 | 0.0427 | 1.3149 | 0.692556 | 1627.6 | 54426 | 1 | 1690 | 59 | 21 | 38 | 5 | 16 | 1.01 | 11.19 | 8.39 | 1602
1208226 | 60057368 | 4130 | 31"R | 2020-12-07 | VD03 | no | 16 | 0 | 1.3 | 1.3 | 67 | 10 | 0 | 0 | 0 | 0 | 0 | 55828 | (null) | 0.322 | 0.313 | 0.592 | 0.0051 | 0.00231 | 1.04 | 0.207 | 0.0312 | 0 | nan | nan | 54301 | 1 | 1670 | 56 | 21 | 35 | 5 | 16 | 1.01 | 0 | 0 | 1670
1208227 | 60057430 | 4140 | 31"R | 2020-12-07 | VD03 | no | 19 | 0.94 | 0.91 | -0.03 | 14 | 4 | 8.841979 | 2.843761 | 0.6339828 | -0.05392996 | 0.77 | 49642 | 1891.345 | 0.425 | 0.311 | 0.87 | 0.0112 | 0.00113 | 1.08 | 0.147 | 0.0333 | 1.53283 | 17.8261 | 1597.93 | 49765 | 1 | 1648 | 78 | 26 | 52 | 7 | 19 | 1.26 | 24.83 | 0 | 1560
1208228 | 60057419 | 8620H | 13"R | 2020-12-07 | VD02 | no | 21 | 1.31 | 0.5 | -0.81 | 12 | 14 | 9.99474 | 3.621705 | 0.6290306 | -0.05557701 | 0.81 | 58584 | 1905.963 | 0.215 | 0.269 | 0.834 | 0.0075 | 0.000629 | 0.573 | 0.558 | 0.0313 | 1.16479 | 0.911553 | 1631.13 | 57906 | 1 | 1701 | 66 | 27 | 39 | 6 | 21 | 0.95 | 4.41 | 0 | 1601
1208229 | 60057357 | 4140 | 69"P | 2020-12-07 | VD02 | no | 21 | 1.27 | 0.5 | -0.77 | 15 | 4 | 15.81559 | 2.847429 | 4.241621 | 1.810088 | 0.75 | 53511 | 1863.421 | 0.419 | 0.284 | 0.868 | 0.0086 | 0.000397 | 1.06 | 0.192 | 0.0342 | 1.36161 | 0.772505 | 1590.34 | 51957 | 1 | 1653 | 71 | 27 | 44 | 6 | 21 | 1.2 | 6.2 | 0 | 1557
1208230 | 60057193 | 4330V | 69"P | 2020-12-07 | VD03 | no | 21 | 1.12 | 1.2 | 0.08 | 19 | 14 | 7.315216 | 3.155867 | 0.2830678 | -0.009575026 | 0.77 | 56583 | 1868.482 | 0.317 | 0.242 | 0.985 | 0.0088 | 0.00849 | 0.916 | 1.7 | 0.0201 | 1.17904 | 1.17858 | 1592.18 | 55534 | 1 | 1659 | 71 | 27 | 44 | 6 | 21 | 0.9 | 7.3 | 0 | 1561
1208231 | 60057508 | 4140 FM INDUSTRIAL | 49"Q | 2020-12-07 | VD02 | no | 21 | 1.22 | 1.4 | 0.18 | 23 | 13 | 8.605504 | 3.097811 | 0.6847564 | -0.009369513 | 0.75 | 57662 | 1853.706 | 0.409 | 0.161 | 0.922 | 0.0079 | 0.000783 | 0.966 | 0.197 | 0.0333 | 1.21715 | 0.961824 | 1574.38 | 57959 | 1 | 1642 | 64 | 27 | 37 | 6 | 21 | 1.04 | 6.17 | 0 | 1550
1208232 | 60057520 | 4130 FM | 49"Q | 2020-12-07 | VD03 | no | 23 | 1.06 | 1.15 | 0.09 | 19 | 14 | 5.153344 | 2.496643 | 0.3803387 | -0.09061493 | 0.77 | 59225 | 1869.382 | 0.322 | 0.285 | 0.604 | 0.0057 | 0.00115 | 1.08 | 0.235 | 0.0221 | 1.21854 | 1.43731 | 1610.38 | 59119 | 1 | 1665 | 71 | 28 | 43 | 5 | 23 | 1.04 | 6.7 | 0 | 1563
1208233 | 60057351 | 4330V | 69"P | 2020-12-07 | VD02 | no | 23 | 1.04 | 0.86 | -0.18 | 18 | 10 | 5.817461 | 2.590725 | 2.086573 | 1.003621 | 0.75 | 53045 | 1849.513 | 0.323 | 0.21 | 0.957 | 0.0083 | 0.00792 | 0.931 | 1.71 | 0.0294 | 1.32586 | 1.2104 | 1578.54 | 52700 | 1 | 1642 | 63 | 28 | 35 | 5 | 23 | 1.06 | 5.25 | 0 | 1561
1208234 | 60057333 | 42CRMO4 LIEBHERR | 24"R | 2020-12-07 | VD02 | no | 22 | 0.92 | 1.03 | 0.11 | 21 | 8 | 4.417774 | 2.051394 | 0.7621528 | -0.1182399 | 0.75 | 49403 | 1863.679 | 0.41 | 0.143 | 0.867 | 0.0091 | 0.000898 | 0.986 | 0.232 | 0.0239 | 1.33555 | 1.71821 | 1574.95 | 49787 | 1 | 1656 | 50 | 27 | 23 | 5 | 22 | 1.14 | 5.43 | 0 | 1565
1208235 | 60057605 | 1018 FM | 49"Q | 2020-12-07 | VD02 | no | 22 | 1.03 | 1.13 | 0.1 | 17 | 0 | 2.287685 | 2.056482 | 0.364424 | -0.09564223 | 0.79 | 58894 | 1885.156 | 0.18 | 0.167 | 0.656 | 0.0063 | 0.00124 | 0.2 | 0.171 | 0.0246 | 1.54441 | 2.26058 | 1607.19 | 59424 | 1 | 1682 | 56 | 28 | 28 | 6 | 22 | 1.34 | 8.66 | 0 | 1584
1208236 | 60057600 | 1045 FM | 49"Q | 2020-12-07 | VD02 | no | 20 | 1.28 | 0.71 | -0.57 | 18 | 15 | 8.056307 | 2.814598 | 0.9555171 | -0.0841528 | 0.75 | 52593 | 1868.128 | 0.457 | 0.229 | 0.643 | 0.0084 | 0.00155 | 0.204 | 0.128 | 0.0252 | 1.20292 | 0.557273 | 1593.04 | nan | 1 | 1658 | 70 | 27 | 43 | 7 | 20 | 0.9 | 1.65 | 0 | 1563
1208237 | 60057378 | 1020 | 20"R | 2020-12-07 | VD02 | no | 21 | 1.41 | 0.98 | -0.43 | 21 | 12 | 10.24113 | 2.658278 | 2.089592 | -0.01285377 | 0.81 | 57679 | 1900.322 | 0.179 | 0.207 | 0.413 | 0.0084 | 0.0138 | 0.214 | 0.658 | 0.0284 | 1.32237 | 0.567102 | 1647.87 | 57215 | 1 | 1694 | 59 | 27 | 32 | 6 | 21 | 0.98 | 1.49 | 0 | 1597
1208238 | 60057589 | EN355B | 31"R | 2020-12-07 | VD03 | no | 20 | 1.36 | 1.6 | 0.24 | 16 | 14 | 7.882048 | 2.608215 | 0.4190649 | -0.1197514 | 0.81 | 55071 | 1897.54 | 0.118 | 0.192 | 1.11 | 0.0098 | 0.00513 | 0.202 | 0.328 | 0.0264 | 1.17682 | 0.493271 | 1609.52 | 54798 | 1 | 1687 | 64 | 26 | 38 | 6 | 20 | 0.9 | 1.17 | 0.94 | 1590
1208239 | 60057383 | 1E0621 | 16"R | 2020-12-08 | VD02 | no | 19 | 1.33 | 1.33 | 0 | 18 | 14 | 6.709006 | 2.853593 | 0.2219474 | -0.1316905 | 0.81 | 53796 | 1900.375 | 0.211 | 0.186 | 0.983 | 0.0107 | 0.0168 | 0.191 | 0.214 | 0.0293 | 1.18375 | 0.520096 | 1627.16 | 54732 | 1 | 1689 | 56 | 25 | 31 | 6 | 19 | 0.82 | 1.64 | 0 | 1593
1208240 | 60057284 | A707L3/A350-LF6 | 13"R | 2020-12-08 | VD03 | no | 20 | 1.42 | 1.37 | -0.05 | 23 | 16 | 9.86245 | 3.190599 | 1.04305 | -0.1175207 | 0.83 | 55916 | 1915.965 | 0.15 | 0.165 | 1.23 | 0.0096 | 0.000991 | 0.125 | 0.13 | 0.0325 | 1.20736 | 0.370015 | 1631.03 | 56439 | 1 | 1710 | 64 | 26 | 38 | 6 | 20 | 0.61 | 0.76 | 2.24 | 1602
1208241 | 60057584 | EN355B | 24"R | 2020-12-08 | VD05 | no | 43 | 1.35 | 0.7 | -0.65 | 30 | 17 | 1.601774 | 2.388108 | 0.2856813 | -0.1356032 | 0.82 | 51239 | 1904.245 | 0.112 | 0.172 | 1.11 | 0.0088 | 0.00518 | 0.248 | 0.4 | 0.0197 | 1.24016 | 0.422788 | 1605.57 | 51843 | 2 | 1694 | 131 | 54 | 77 | 11 | 43 | 0.5 | 1.71 | 0.42 | 1594
1208242 | 60057572 | EN355B | 24"R | 2020-12-08 | VD04 | no | 38 | 1.08 | 0.69 | -0.39 | 16 | 13 | 3.632042 | 2.503701 | 0.1419481 | -0.1373542 | 0.82 | 55474 | 1901.595 | 0.114 | 0.159 | 1.1 | 0.0104 | 0.00697 | 0.216 | 0.483 | 0.0282 | 1.29447 | 1.2713 | 1629.91 | 56138 | 2 | 1690 | 137 | 49 | 88 | 11 | 38 | 0.81 | 3.98 | 5.9 | 1602
1208243 | 60057724 | 1020 | 20"R | 2020-12-08 | VD02 | no | 21 | 1.01 | 0.65 | -0.36 | 14 | 15 | 0.2276138 | 2.168329 | 0.4579191 | -0.1304912 | 0.82 | 48022 | 1907.924 | 0.188 | 0.152 | 0.435 | 0.0107 | 0.0154 | 0.256 | 0.617 | 0.0248 | 1.26883 | 1.01277 | 1619.09 | 48226 | 1 | 1700 | 50 | 26 | 24 | 5 | 21 | 1.02 | 3.7 | 0 | 1593
1208244 | 60057578 | EN355B | 24"R | 2020-12-08 | VD02 | no | 20 | 1.21 | 0.84 | -0.37 | 17 | 16 | 3.17997 | 2.543588 | 0.499907 | -0.1268487 | 0.81 | 55670 | 1895.947 | 0.12 | 0.183 | 1.1 | 0.0092 | 0.00555 | 0.14 | 0.3 | 0.0253 | 1.22871 | 0.689909 | 1609.14 | 56212 | 1 | 1700 | 50 | 26 | 24 | 6 | 20 | 0.79 | 1.72 | 1.3 | 1591
1208245 | 60057389 | 1045 | 20"R | 2020-12-08 | VD02 | no | 20 | 1.29 | 1.33 | 0.04 | 18 | 15 | 3.352028 | 2.571623 | 0.7270042 | -0.1145973 | 0.77 | 57785 | 1883.865 | 0.463 | 0.203 | 0.616 | 0.0075 | 0.000864 | 0.208 | 0.215 | 0.0241 | 1.09813 | 0.599978 | 1595.52 | 58491.99 | 1 | 1675 | 53 | 26 | 27 | 6 | 20 | 0.84 | 1.87 | 0 | 1582
1208246 | 60057496 | 4130 FM | 49"Q | 2020-12-08 | VD03 | no | 20 | 1.22 | 1.01 | -0.21 | 23 | 14 | 2.73998 | 2.335267 | 0.2766066 | -0.1151909 | 0.76 | 59249 | 1867.894 | 0.319 | 0.279 | 0.577 | 0.0067 | 0.00115 | 1.05 | 0.247 | 0.0271 | 1.20741 | 0.990415 | 1587.57 | 59125 | 1 | 1655 | 59 | 25 | 34 | 5 | 20 | 0.99 | 3.03 | 0 | 1569
1208247 | 60057502 | 4130 FM | 49"Q | 2020-12-08 | VD03 | no | 21 | 1.35 | 0.86 | -0.49 | 18 | 16 | 4.751569 | 2.542877 | 1.526703 | -0.1054101 | 0.77 | 59271 | 1874.574 | 0.322 | 0.283 | 0.596 | 0.0062 | 0.00102 | 1.07 | 0.252 | 0.02 | 1.23644 | 0.45903 | 1604.58 | 59140 | 1 | 1668 | 63 | 27 | 36 | 6 | 21 | 0.87 | 1.79 | 0 | 1571
1208248 | 60057339 | 42CRMO4 LIEBHERR | 24"R | 2020-12-08 | VD11 | no | 66 | 1.3 | 1.75 | 0.45 | 17 | 15 | 2.702842 | 2.397183 | 0.2728744 | -0.1241503 | 0.77 | 50260 | 1871.461 | 0.406 | 0.195 | 0.811 | 0.0115 | 0.000971 | 0.999 | 0.195 | 0.0399 | 1.27338 | 1.43975 | 1599.67 | 53125 | 4 | 1662 | 241 | 89 | 152 | 23 | 66 | 0.86 | 9.7 | 0 | 1565
1208249 | 60057490 | 4130 FM | 24"Q | 2020-12-08 | VD04 | no | 18 | 1.18 | 0.94 | -0.24 | 17 | 10 | 2.332043 | 1.744659 | 0.4332566 | -0.1314375 | 0.79 | 58908 | 1900.659 | 0.321 | 0.286 | 0.586 | 0.0087 | 0.000782 | 1.09 | 0.23 | 0.0253 | 1.35636 | 1.70134 | 1625.81 | 58784 | 1 | 1686 | 64 | 24 | 40 | 6 | 18 | 1.16 | 5.15 | 0 | 1589
1208250 | 60057460 | 4140 | 16"R | 2020-12-09 | VD02 | no | 16 | 1.44 | 0.69 | -0.75 | 13 | 12 | 3.587601 | 2.393521 | 0.4748197 | -0.1167768 | 0.77 | 55430 | 1885.955 | 0.412 | 0.314 | 0.864 | 0.0125 | 0.000989 | 1.06 | 0.185 | 0.0255 | 1.28874 | 0.660069 | 1600.83 | 53257 | 1 | 1673 | 56 | 22 | 34 | 6 | 16 | 0.99 | 2.12 | 0 | 1578
1208251 | 60057682 | 4340 FM | 31"R | 2020-12-09 | VD02 | no | 21 | 0.99 | 0.69 | -0.3 | 14 | 14 | -0.3638857 | 2.23678 | 0.1851408 | -0.1332007 | 0.77 | 52281 | 1881.91 | 0.421 | 0.287 | 0.782 | 0.0106 | 0.00872 | 0.865 | 1.72 | 0.0231 | 1.35339 | 1.16654 | 1596.2 | 51414.99 | 1 | 1676 | 57 | 27 | 30 | 6 | 21 | 1.01 | 4.88 | 0 | 1563
1208252 | 60057472 | 410S | 49"Q | 2020-12-09 | VD03 | si | 10 | 1 | 1.26 | 0.26 | 17 | 7 | 13.39792 | 2.501911 | 1.961585 | 0.6431129 | 0.84 | 58957 | 1863.173 | 0.108 | 0.187 | 0.699 | 0.025 | 0.00416 | 12.07 | 0.353 | 0.017 | 1.21552 | 1.81073 | 1594.66 | 55404 | 1 | 1646 | 126 | 62 | 64 | 52 | 10 | 0.84 | 5.04 | 5.02 | 1563
1208253 | 60057670 | 347H | 69"P | 2020-12-09 | VD05 | si | 29 | 0.97 | 0.97 | 0 | 26 | 25 | 7.074643 | 2.342559 | 1.380147 | 0.2493343 | 0.88 | 55605 | 1861.59 | 0.0395 | 0.272 | 1.33 | 0.0349 | 0.00571 | 17.43 | 9.05 | 0.0108 | 1.08571 | 4.95159 | 1597.2 | 61127 | 1 | 1652 | 186 | 106 | 80 | 77 | 29 | 0.91 | 12.15 | 8.09 | 1539
1208254 | 60057687 | 347H | 49"Q | 2020-12-09 | VD06 | si | 34 | 1.27 | 1.27 | 0 | 16 | 19 | 5.371068 | 2.717821 | 0.6932483 | 0.5475433 | 0.88 | 61827 | 1861.565 | 0.0416 | 0.327 | 1.36 | 0.0355 | 0.00264 | 17.29 | 9.01 | 0.0153 | 0.989387 | 3.74478 | 1599.62 | 62571 | 1 | 1660 | 204 | 113 | 91 | 79 | 34 | 0.75 | 12.92 | 14.42 | 1540
1208255 | 60057021 | 316L | 69"P | 2020-12-09 | VD06 | si | 29 | 1.22 | 1.22 | 0 | 29 | 19 | 7.250555 | 2.589421 | 0.8292971 | 0.8013613 | 0.87 | 58668 | 1847.221 | 0.0278 | 0.275 | 1.4 | 0.032 | 0.00312 | 16.78 | 10.01 | 0.0042 | 1.10847 | 11.0267 | 1589.28 | 61969 | 1 | 1666 | 215 | 103 | 112 | 74 | 29 | 0.92 | 23.76 | 1.93 | 1525
1208256 | 60057373 | 304L | 16"R | 2020-12-09 | VD05 | si | 41 | 0.94 | 0.91 | -0.03 | 15 | 35 | 4.797964 | 2.488273 | 1.875418 | 1.119254 | 0.88 | 53133 | 1855.885 | 0.0267 | 0.211 | 1.41 | 0.0328 | 0.00376 | 18.37 | 8.91 | 0.0097 | 1.16767 | 5.46187 | 1582.89 | 57893 | 1 | 1633 | 273 | 135 | 138 | 94 | 41 | 0.79 | 16.22 | 27.52 | 1521
1208257 | 60057466 | 4340 | 49"Q | 2020-12-10 | VD04 | no | 28 | 1.15 | 0.67 | -0.48 | 21 | 0 | -0.08901726 | 2.355781 | 2.493525 | 6.828631 | 0.76 | 58489 | 1865.596 | 0.412 | 0.181 | 0.767 | 0.0107 | 0.0179 | 0.838 | 1.73 | 0.019 | 1.40749 | 6.89658 | 1575.34 | 57912 | 2 | 1667 | 142 | 60 | 82 | 32 | 28 | 1.01 | 10.52 | 0 | 1561
1208258 | 60057611 | 4340 FM | 69"P | 2020-12-10 | VD02 | no | 24 | 0.98 | 1.14 | 0.16 | 18 | 17 | 9.828195 | 1.98461 | 2.065266 | 0.06947763 | 0.75 | 51735 | 1862.853 | 0.41 | 0.276 | 0.777 | 0.0087 | 0.00944 | 0.885 | 1.67 | 0.031 | 1.19448 | 1.10836 | 1588.46 | 51732 | 1 | 1661 | 81 | 30 | 51 | 6 | 24 | 1.02 | 7.22 | 0 | 1557
1208259 | 60057676 | 4340 FM | 24"Q | 2020-12-10 | VD02 | no | 20 | 0 | 1.34 | 1.34 | 19 | 13 | 3.980442 | 2.557009 | 0.5773519 | -0.01206264 | 0.75 | 51469 | 1863.087 | 0.408 | 0.231 | 0.747 | 0.0078 | 0.00691 | 0.875 | 1.69 | 0.0282 | 1.20671 | 0.837203 | 1589.38 | 50956 | 2 | 0 | 63 | 26 | 37 | 6 | 20 | 0.87 | 4.54 | 0 | 1571
1208260 | 60057395 | 42CRMO4 LIEBHERR | 16"R | 2020-12-10 | VD02 | no | 17 | 1.29 | 1.46 | 0.17 | 21 | 6 | 6.165616 | 1.673305 | 0.4933511 | -0.05535053 | 0.76 | 53097 | 1871.173 | 0.433 | 0.162 | 0.722 | 0.0098 | 0.00157 | 1.13 | 0.207 | 0.0264 | 1.52131 | 1.05905 | 1593.08 | 53645 | 1 | 1655 | 57 | 23 | 34 | 6 | 17 | 1.17 | 4.3 | 0 | 1576
1208261 | 60057321 | 42CRMO4 LIEBHERR | 24"R | 2020-12-10 | VD02 | no | 20 | 1.02 | 1.02 | 0 | 16 | 8 | 9.329974 | 1.257074 | 0.9092096 | -0.09531511 | 0.76 | 54742 | 1870.931 | 0.418 | 0.205 | 0.869 | 0.01 | 0.000483 | 0.948 | 0.168 | 0.0258 | 1.48734 | 1.74261 | 1603.03 | 54318 | 1 | 1655 | 61 | 28 | 33 | 8 | 20 | 1.17 | 7.49 | 0 | 1579
1208262 | 60057693 | 4130 | 69"P | 2020-12-10 | VD02 | no | 19 | 1.12 | 1.27 | 0.15 | 20 | 11 | 4.342145 | 1.424728 | 0.6992949 | -0.02163278 | 0.76 | 53606 | 1858.361 | 0.318 | 0.304 | 0.56 | 0.0066 | 0.000779 | 1.07 | 0.23 | 0.0346 | 1.36626 | 1.29314 | 1570.36 | 52380 | 1 | 1643 | 42 | 24 | 18 | 5 | 19 | 1.12 | 4.12 | 0 | 1567
1208263 | 60057898 | 4340 | 52"P | 2020-12-10 | VD02 | no | 27 | 0.89 | 0.82 | -0.07 | 17 | 18 | 1.443295 | 1.335119 | 0.6212229 | -0.05344049 | 0.75 | 53594 | 1859.007 | 0.415 | 0.177 | 0.791 | 0.0073 | 0.0144 | 0.863 | 1.73 | 0.0265 | 1.33453 | 1.79074 | 1581 | 52977.01 | 1 | 1662 | 59 | 32 | 27 | 5 | 27 | 1.11 | 6.31 | 0 | 1561
1208264 | 60057327 | 42CRMO4 LIEBHERR | 24"R | 2020-12-11 | VD02 | no | 25 | 0.94 | 1.1 | 0.16 | 17 | 2 | 0.9583973 | 0.8171079 | 0.2068115 | -0.0705922 | 0.75 | 55272 | 1863.464 | 0.423 | 0.144 | 0.846 | 0.0108 | 0.00165 | 0.985 | 0.186 | 0.0211 | 1.68969 | 3.0402 | 1578.9 | 55190 | 1 | 1664 | 56 | 30 | 26 | 5 | 25 | 1.31 | 10.31 | 0 | 1576
1208265 | 60057454 | 4140 | 13"R | 2020-12-11 | VD02 | no | 22 | 1.02 | 1.22 | 0.2 | 17 | 0 | 2.714961 | -0.1876653 | 0.4234855 | -0.09562258 | 0.75 | 55859 | 1865.505 | 0.415 | 0.25 | 0.856 | 0.0128 | 0.000875 | 1.1 | 0.136 | 0.0257 | 1.85916 | 3.38527 | 1592.56 | 55554 | 1 | 1664 | 49 | 29 | 20 | 7 | 22 | 1.43 | 11.2 | 0 | 1581
1208266 | 60057478 | 4130 | 31"R | 2020-12-11 | VD02 | no | 22 | 0.98 | 0.98 | 0 | 16 | 12 | 3.386485 | 0.5865299 | 0.5914329 | -0.09172902 | 0.77 | 55310 | 1874.584 | 0.32 | 0.314 | 0.567 | 0.0079 | 0.00163 | 1.05 | 0.207 | 0.0302 | 1.38988 | 1.76809 | 1599.12 | 54545 | 1 | 1671 | 53 | 29 | 24 | 7 | 22 | 1.11 | 6.37 | 0 | 1586
1208267 | 60057448 | 4130 | 13"R | 2020-12-11 | VD02 | no | 21 | 1.02 | 1.02 | 0 | 18 | 1 | 2.054019 | -0.1235882 | 0.6620013 | -0.1133102 | 0.78 | 58492 | 1888.022 | 0.317 | 0.341 | 0.574 | 0.0073 | 0.00123 | 1.08 | 0.229 | 0.0287 | 1.65167 | 2.43731 | 1607.43 | 58077 | 1 | 1683 | 48 | 27 | 21 | 6 | 21 | 1.45 | 8.14 | 0 | 1593
1208268 | 60057407 | 4140 | 69"P | 2020-12-11 | VD02 | no | 23 | 0.94 | 1.14 | 0.2 | 21 | 13 | 1.025957 | -0.1600659 | 0.115427 | -0.1213904 | 0.73 | 54667 | 1850.669 | 0.411 | 0.295 | 0.862 | 0.009 | 0.000603 | 1.08 | 0.131 | 0.0338 | 1.47708 | 2.18385 | 1610.99 | 54080.01 | 1 | 1650 | 61 | 30 | 31 | 7 | 23 | 1.1 | 8.56 | 0 | 1552
1208269 | 60057566 | EN355B | 24"R | 2020-12-11 | VD04 | no | 36 | 1.23 | 1.75 | 0.52 | 19 | 14 | 7.918017 | 0.7706434 | 0.1663508 | -0.1088598 | 0.8 | 51283 | 1887.703 | 0.121 | 0.146 | 1.11 | 0.0093 | 0.00514 | 0.21 | 0.243 | 0.0298 | 1.23293 | 0.947309 | 1617.98 | 52513.01 | 2 | 1689 | 116 | 48 | 68 | 12 | 36 | 0.95 | 5.59 | 6.14 | 1601
1208270 | 60057436 | A105 | 69"P | 2020-12-11 | VD02 | no | 21 | 1.16 | 1.07 | -0.09 | 15 | 15 | 8.513749 | 1.040298 | 0.3664024 | -0.1036142 | 0.8 | 54075 | 1890.149 | 0.164 | 0.195 | 1.12 | 0.0104 | 0.00999 | 0.145 | 0.231 | 0.0395 | 1.13049 | 0.902982 | 1608.73 | 54736 | 1 | 1679 | 66 | 26 | 40 | 5 | 21 | 0.8 | 6.66 | 0 | 1580
1208271 | 60057442 | A105 | 52"P | 2020-12-11 | VD03 | no | 20 | 1.12 | 1.22 | 0.1 | 16 | 13 | 7.303624 | 0.8833657 | 0.3144055 | -0.1168102 | 0.8 | 54267 | 1888.843 | 0.157 | 0.16 | 1.11 | 0.0105 | 0.00873 | 0.135 | 0.233 | 0.0279 | 1.32382 | 1.17697 | 1620.73 | 54950 | 1 | 1676 | 65 | 25 | 40 | 5 | 20 | 0.98 | 5.71 | 0 | 1585
1208272 | 60057424 | A105 | 24"R | 2020-12-11 | VD02 | no | 19 | 1.27 | 1.39 | 0.12 | 20 | 11 | 6.6833 | 0.8543995 | 0.1361741 | -0.1012703 | 0.8 | 56472 | 1892.465 | 0.161 | 0.162 | 1.1 | 0.0095 | 0.00141 | 0.119 | 0.237 | 0.0336 | 1.33657 | 1.00901 | 1607.16 | 57092 | 1 | 1678 | 54 | 24 | 30 | 5 | 19 | 0.98 | 3.67 | 0 | 1593
1208273 | 60057714 | 4140 FM O&G | 31"R | 2020-12-11 | VD04 | no | 21 | 1.02 | 1.16 | 0.14 | 13 | 14 | 4.785135 | 0.8464929 | 0.504611 | -0.03425039 | 0.76 | 50377 | 1867.828 | 0.413 | 0.161 | 0.96 | 0.0084 | 0.00141 | 1.05 | 0.206 | 0.0225 | 1.34689 | 1.09556 | 1596.34 | 50548 | 1 | 1658 | 73 | 27 | 46 | 6 | 21 | 1.04 | 5.76 | 0 | 1561
1208274 | 60057595 | 4150 | 49"Q | 2020-12-11 | VD03 | no | 21 | 1.25 | 1.24 | -0.01 | 17 | 16 | 6.087508 | 0.9100245 | 0.7183645 | 0.1032963 | 0.74 | 59118 | 1853.206 | 0.493 | 0.212 | 0.816 | 0.0096 | 0.012 | 0.931 | 0.143 | 0.0237 | 1.24876 | 0.973166 | 1587.23 | 59415 | 1 | 1646 | 69 | 28 | 41 | 7 | 21 | 1.02 | 5.65 | 0 | 1559
1208275 | 60057401 | 4140 | 52"P | 2020-12-11 | VD02 | no | 18 | 1.33 | 1.29 | -0.04 | 19 | 13 | 7.796555 | 1.20657 | 0.4019072 | 0.01246794 | 0.72 | 56258 | 1830.613 | 0.414 | 0.287 | 0.884 | 0.0119 | 0.0027 | 1.05 | 0.205 | 0.0275 | 1.2981 | 1.62535 | 1581.91 | 110287 | 1 | 1613 | 64 | 24 | 40 | 6 | 18 | 1.09 | 4.69 | 0 | 1553
1208276 | 60057413 | 18CRNIMO7-6 REV 2 | 69"P | 2020-12-11 | VD03 | no | 20 | 1.26 | 1.46 | 0.2 | 20 | 14 | 6.987272 | 1.48598 | 0.8170313 | 0.01603213 | 0.79 | 54702 | 1866.065 | 0.152 | 0.179 | 0.649 | 0.0093 | 0.00724 | 1.74 | 1.6 | 0.0321 | 1.2875 | 2.77581 | 1597.53 | 53755.99 | 1 | 1653 | 82 | 26 | 56 | 6 | 20 | 1.04 | 5.44 | 6.04 | 1571
1208277 | 60057514 | 4130 FM | 31"R | 2020-12-13 | VD03 | no | 18 | 1.19 | 1.26 | 0.07 | 13 | 8 | 8.216217 | 1.070667 | 1.09718 | 0.07629874 | 0.77 | 50518 | 1881.841 | 0.327 | 0.291 | 0.585 | 0.0043 | 0.00154 | 1.06 | 0.226 | 0.0306 | 1.44503 | 1.41589 | 1597.47 | 50599 | 1 | 1649 | 51 | 25 | 26 | 7 | 18 | 1.25 | 5.01 | 0 | 1586
1208278 | 60057708 | 4130 FM | 31"R | 2020-12-13 | VD02 | no | 21 | 1.02 | 1.02 | 0 | 12 | 14 | 10.96887 | 1.057478 | 0.4479945 | -0.08990341 | 0.78 | 49578 | 1886.354 | 0.317 | 0.28 | 0.576 | 0.0073 | 0.0013 | 1.07 | 0.241 | 0.0265 | 1.36147 | 1.2393 | 1608.25 | 49186 | 1 | 1679 | 62 | 27 | 35 | 6 | 21 | 1.1 | 9.55 | 0 | 1583
1208279 | 60057803 | 4130 FM | 49"Q | 2020-12-14 | VD02 | no | 23 | 1.06 | 1.06 | 0 | 22 | 17 | 7.123828 | 1.515141 | 0.8484124 | -0.09319218 | 0.76 | 59252 | 1867.734 | 0.329 | 0.298 | 0.591 | 0.0058 | 0.000917 | 1.09 | 0.213 | 0.0279 | 1.29899 | 1.48049 | 1587 | 59498 | 1 | 1666 | 60 | 30 | 30 | 7 | 23 | 1.02 | 5.61 | 0 | 1568
1208280 | 60057982 | 4130 FM | 49"Q | 2020-12-14 | VD04 | no | 36 | 1.05 | 1.1 | 0.05 | 16 | 0 | 4.425718 | 0.007661039 | 13.37635 | 6.529418 | 0.78 | 59541 | 1891.698 | 0.331 | 0.297 | 0.582 | 0.0062 | 0.00164 | 1.1 | 0.223 | 0.0217 | 1.93727 | 1.44312 | 1616.27 | 59745.01 | 2 | 1668 | 113 | 49 | 64 | 13 | 36 | 0.98 | 14.3 | 0 | 1574
1208281 | 60057782 | 4130 | 49"Q | 2020-12-14 | VD03 | no | 20 | 1.37 | 2.1 | 0.73 | 19 | 18 | 13.11634 | 1.482528 | 0.6005613 | -0.07218852 | 0.76 | 59509 | 1868.542 | 0.328 | 0.312 | 0.573 | 0.0068 | 0.000654 | 1.08 | 0.215 | 0.0388 | 1.16891 | 0.941348 | 1587.55 | 59915 | 1 | 1658 | 75 | 26 | 49 | 6 | 20 | 0.98 | 6.47 | 0 | 1574
1208282 | 60057945 | 8630M FM | 24"Q | 2020-12-14 | VD03 | no | 21 | 1.01 | 1.1 | 0.09 | 19 | 15 | 7.281338 | 1.062227 | 0.5741608 | -0.1031637 | 0.78 | 53438 | 1884.683 | 0.311 | 0.286 | 0.904 | 0.0087 | 0.00112 | 0.918 | 0.807 | 0.0283 | 1.27052 | 1.28849 | 1609.46 | 53382 | 1 | 1681 | 62 | 29 | 33 | 8 | 21 | 0.97 | 5.75 | 0 | 1581
1208283 | 60057909 | EN355B | 20"R | 2020-12-14 | VD03 | no | 21 | 1.25 | 1.32 | 0.07 | 14 | 16 | 8.833556 | 0.7954643 | 0.3239116 | -0.09906613 | 0.82 | 59409 | 1901.427 | 0.116 | 0.168 | 1.13 | 0.0065 | 0.00574 | 0.215 | 0.266 | 0.0271 | 1.23813 | 0.894265 | 1625.91 | 59649 | 1 | 1694 | 65 | 27 | 38 | 6 | 21 | 0.98 | 3.25 | 0.82 | 1600
1208284 | 60057914 | EN355B | 20"R | 2020-12-14 | VD03 | no | 21 | 1 | 1.06 | 0.06 | 13 | 14 | 4.137605 | 0.4604321 | 0.1932706 | -0.1215876 | 0.82 | 58520 | 1906.376 | 0.116 | 0.165 | 1.1 | 0.0065 | 0.00513 | 0.166 | 0.33 | 0.0242 | 1.45205 | 2.12901 | 1627.59 | 59066 | 1 | 1627 | 58 | 27 | 31 | 6 | 21 | 1.11 | 9.95 | 10.35 | 1606
1208285 | 60057919 | EN355B | 20"R | 2020-12-14 | VD03 | no | 21 | 1.03 | 1.32 | 0.29 | 18 | 15 | 5.024929 | 0.4375301 | 0.06186436 | -0.1214103 | 0.82 | 57803 | 1898.737 | 0.103 | 0.17 | 1.12 | 0.0073 | 0.00481 | 0.254 | 0.351 | 0.0278 | 1.32992 | 1.72901 | 1613.02 | 57753.99 | 1 | 1692 | 49 | 26 | 23 | 5 | 21 | 0.95 | 4.65 | 1.84 | 1600
1208286 | 60057933 | 1035 | 16"R | 2020-12-14 | VD02 | no | 19 | 1.07 | 1.35 | 0.28 | 14 | 15 | 7.33904 | 0.566034 | 0.3933439 | -0.1061765 | 0.77 | 54538 | 1884.382 | 0.341 | 0.207 | 0.659 | 0.0058 | 0.0187 | 0.134 | 0.207 | 0.0273 | 1.31002 | 1.64715 | 1602.43 | 55210 | 1 | 1673 | 48 | 25 | 23 | 6 | 19 | 0.64 | 5.36 | 0 | 1585
1208287 | 60057719 | 1020 | 13"R | 2020-12-14 | VD01 | no | 20 | 1.01 | 1.19 | 0.18 | 18 | 15 | 2.388414 | 0.3336309 | 0.4889068 | -0.1083257 | 0.8 | 55350 | 1894.055 | 0.184 | 0.174 | 0.46 | 0.0052 | 0.0134 | 0.182 | 0.292 | 0.0285 | 1.34198 | 1.7442 | 1617.58 | 56343 | 1 | 1687 | 46 | 27 | 19 | 7 | 20 | 1.09 | 5.99 | 0 | 1605
1208288 | 60057882 | A105 | 13"R | 2020-12-14 | VD06 | no | 44 | 0.99 | 1.12 | 0.13 | 19 | 18 | 3.333337 | 0.578746 | 0.103467 | -0.1277647 | 0.8 | 55730 | 1890.564 | 0.173 | 0.154 | 1.1 | 0.0095 | 0.000764 | 0.156 | 0.235 | 0.0251 | 1.20705 | 1.70395 | 1622.72 | 56425 | 2 | 1694 | 122 | 54 | 68 | 10 | 44 | 0.94 | 13.46 | 0 | 1606
1208289 | 60057746 | A105 | 31"R | 2020-12-14 | VD02 | no | 20 | 0.95 | 1.29 | 0.34 | 14 | 18 | 5.615217 | 0.8847265 | 0.2332819 | -0.1123671 | 0.8 | 49578 | 1888.32 | 0.167 | 0.17 | 1.14 | 0.0075 | 0.00129 | 0.136 | 0.21 | 0.0268 | 1.10805 | 1.36078 | 1632.12 | 50413 | 1 | 1679 | 49 | 26 | 23 | 6 | 20 | 0.83 | 4.93 | 0 | 1592
1208290 | 60057776 | 4130 | 31"R | 2020-12-14 | VD02 | no | 20 | 1.04 | 1.31 | 0.27 | 12 | 17 | 2.931528 | 0.290263 | 0.3351679 | -0.1102456 | 0.77 | 54503 | 1876.569 | 0.32 | 0.33 | 0.576 | 0.0085 | 0.0008 | 1.05 | 0.214 | 0.0309 | 1.286 | 1.42396 | 1597.16 | 54766.99 | 1 | 1667 | 49 | 26 | 23 | 6 | 20 | 1.02 | 5.58 | 0 | 1584
1208291 | 60058000 | H13 FM | 24"Q | 2020-12-15 | VD02 | no | 34 | 0.96 | 0.84 | -0.12 | 15 | 31 | 0.9651384 | 1.02305 | 1.345451 | 0.2439894 | 0.72 | 58139 | 1842.961 | 0.379 | 0.846 | 0.386 | 0.0227 | 0.00116 | 5.01 | 0.392 | 0.0332 | 1.08277 | 4.64701 | 1574.91 | 61185 | 1 | 1644 | 88 | 46 | 42 | 12 | 34 | 0.84 | 9.6 | 0 | 1546
1208292 | 60058081 | H13 FM | 49"Q | 2020-12-15 | VD02 | no | 29 | 0.88 | 0.73 | -0.15 | 17 | 24 | -0.1982222 | 0.7778834 | 0.4728466 | -0.08594155 | 0.7 | 58635 | 1820.806 | 0.38 | 0.843 | 0.33 | 0.0177 | 0.000899 | 5.06 | 0.381 | 0.0233 | 1.33854 | 2.36854 | 1566.31 | 61509 | 1 | 1632 | 70 | 37 | 33 | 8 | 29 | 1.1 | 8.47 | 0 | 1538
1208293 | 60058012 | H13 FM | 24"Q | 2020-12-15 | VD02 | no | 27 | 0.91 | 0.86 | -0.05 | 19 | 23 | -2.043345 | 1.897255 | 0.9180187 | 5.298131 | 0.71 | 56722 | 1827.528 | 0.392 | 0.825 | 0.337 | 0.0177 | 0.00111 | 5.03 | 0.371 | 0.0272 | 1.6956 | 8.14294 | 1549.18 | 61791 | 1 | 1633 | 71 | 39 | 32 | 12 | 27 | 1.09 | 8.87 | 0 | 1545
1208294 | 60057809 | 4330 MOD TESCO | 49"Q | 2020-12-15 | VD02 | no | 20 | 1.3 | 1.47 | 0.17 | 17 | 16 | 7.490261 | 0.6933942 | 0.2922917 | -0.04792947 | 0.76 | 59722 | 1848.729 | 0.313 | 0.174 | 0.769 | 0.0101 | 0.00108 | 0.797 | 2.78 | 0.0289 | 1.23924 | 1.21733 | 1582.62 | 58594 | 1 | 1582 | 53 | 26 | 27 | 6 | 20 | 0.98 | 5.15 | 0 | 1562
1208295 | 60057988 | 4130 FM | 49"Q | 2020-12-15 | VD04 | no | 20 | 1.08 | 1.28 | 0.2 | 17 | 16 | 3.310085 | 0.09505882 | 0.4988296 | -0.08301404 | 0.76 | 60400 | 1858.522 | 0.323 | 0.281 | 0.59 | 0.0067 | 0.00115 | 1.08 | 0.239 | 0.027 | 1.37093 | 1.65059 | 1593.47 | 59490 | 1 | 1649 | 62 | 27 | 35 | 7 | 20 | 1.08 | 7.32 | 0 | 1567
1208296 | 60057950 | EN355B | 31"R | 2020-12-15 | VD02 | no | 0 | 1.16 |  |  | 11 | [5 empty] | 0.84 | 0 | 1922.721 | 0.116 | 0.177 | 1.11 | 0.0122 | 0.00504 | 0.178 | 0.262 | 0.0279 | 1.45872 | 1.48306 | 1635.19 | nan | 0 | 0 | 0 | 0 | 0 | 0 | 0 | 0 | 0 | 0 | 0
1208297 | 60057735 | A105 | 49"Q | 2020-12-15 | VD02 | no | 22 | 1.06 | 1.16 | 0.1 | 17 | 17 | 4.125237 | 0.5557613 | 0.3250996 | -0.08786406 | 0.8 | 59513 | 1884.902 | 0.157 | 0.156 | 1.11 | 0.0099 | 0.0069 | 0.144 | 0.19 | 0.0292 | 1.2902 | 1.50524 | 1603.19 | 58439 | 1 | 1681 | 59 | 28 | 31 | 6 | 22 | 1 | 7.63 | 0.04 | 1586
1208298 | 60057955 | EN355B | 31"R | 2020-12-15 | VD02 | no | 23 | 1.1 | 1.24 | 0.14 | 14 | 13 | 5.43641 | 0.6004018 | 0.3923383 | -0.09070929 | 0.81 | 54222 | 1891.405 | 0.106 | 0.163 | 1.1 | 0.01 | 0.00457 | 0.261 | 0.34 | 0.0259 | 1.13676 | 1.69846 | 1601.56 | 54890.01 | 1 | 1690 | 54 | 29 | 25 | 6 | 23 | 0.93 | 2.57 | 3.26 | 1588
1208299 | 60057960 | EN355B | 31"R | 2020-12-16 | VD02 | no | 18 | 1.18 | 1.7 | 0.52 | 14 | 15 | 9.023849 | 0.4081784 | 1.409533 | -0.04779071 | 0.8 | 52613 | 1887.285 | 0.115 | 0.154 | 1.12 | 0.011 | 0.00624 | 0.219 | 0.288 | 0.0292 | 1.35525 | 1.32368 | 1607.33 | 53275 | 1 | 1672 | 55 | 24 | 31 | 6 | 18 | 1.11 | 3.12 | 8.96 | 1594
1208300 | 60058035 | A105 | 31"R | 2020-12-16 | VD02 | no | 20 | 1.12 | 1.59 | 0.47 | 12 | 16 | 5.813477 | 0.7420824 | 0.3272915 | -0.08487663 | 0.81 | 54735 | 1891.869 | 0.165 | 0.181 | 1.11 | 0.011 | 0.0012 | 0.162 | 0.211 | 0.029 | 1.21831 | 1.77762 | 1588.02 | 55336 | 1 | 1682 | 53 | 26 | 27 | 6 | 20 | 0.94 | 6.84 | 0 | 1585
1208301 | 60058070 | 15-5 PH PREMIUM | 49"Q | 2020-12-16 | VD06 | si | 40 | 0.82 | 0.82 | 0 | 20 | 38 | 0.8954414 | 0.6597102 | 2.009624 | 0.563614 | 0.83 | 54985 | 1833.877 | 0.0326 | 0.25 | 0.661 | 0.0194 | 0.00161 | 15.37 | 4.52 | 0.0098 | 1.23967 | 16.0733 | 1577.2 | 50383.01 | 1 | 1630 | 219 | 121 | 98 | 81 | 40 | 1.04 | 27.42 | 3.03 | 1534
1208302 | 60058105 | 17-4 PH | 69"P | 2020-12-16 | VD05 | si | 62 | 0.86 | 0.86 | 0 | 105 | 33 | -0.4402401 | 0.5688522 | 2.849657 | 3.989683 | 0.81 | 56771 | 1821.557 | 0.0295 | 0.257 | 0.674 | 0.0205 | 0.01 | 14.95 | 4.43 | 0.0075 | 1.10992 | 11.4968 | 1560.67 | 56512 | 1 | 1628 | 211 | 119 | 92 | 57 | 62 | 0.93 | 19.85 | 0 | 1511
1208303 | 60057362 | 304L | 69"P | 2020-12-16 | VD06 | si | 52 | 0.9 | 0.9 | 0 | 16 | 29 | 4.083546 | 0.5875705 | 1.293393 | 1.128867 | 0.87 | 55205 | 1842.51 | 0.0269 | 0.25 | 1.54 | 0.0307 | 0.00518 | 18.5 | 8.8 | 0.0152 | 1.09144 | 16.8867 | 1646.27 | 59887 | 1 | 1655 | 220 | 112 | 108 | 60 | 52 | 0.9 | 26.54 | 4.13 | 1528
1208304 | 60057892 | 4340 | 69"P | 2020-12-16 | VD03 | no | 27 | 0.75 | 0.9 | 0.15 | 15 | 23 | 1.881832 | 0.6563312 | 0.3089241 | 0.04733066 | 0.75 | 53980 | 1858.152 | 0.427 | 0.181 | 0.766 | 0.0118 | 0.0119 | 0.863 | 1.69 | 0.022 | 1.0405 | 2.26975 | 1593.88 | 53223.01 | 1 | 1664 | 71 | 33 | 38 | 6 | 27 | 0.79 | 10.12 | 0 | 1558
1208305 | 60057764 | 4340 | 69"P | 2020-12-16 | VD02 | no | 26 | 0.78 | 0.78 | 0 | 15 | 24 | 0.7367558 | 0.4926689 | 0.4390824 | -0.07436 | 0.74 | 54064 | 1846.347 | 0.421 | 0.191 | 0.78 | 0.0131 | 0.0123 | 0.865 | 1.68 | 0.0213 | 1.03901 | 2.17893 | 1569.5 | 53355 | 1 | 1650 | 59 | 32 | 27 | 6 | 26 | 0.86 | 8.53 | 0 | 1548
1208306 | 60058087 | 4340 BS | 13"R | 2020-12-16 | VD02 | no | 18 | 1.25 | 1.65 | 0.4 | 15 | 16 | 5.885885 | 0.7836336 | 0.8294443 | -0.02814982 | 0.76 | 59490 | 1863.602 | 0.408 | 0.185 | 0.713 | 0.007 | 0.0016 | 0.846 | 1.99 | 0.0245 | 1.01449 | 1.08556 | 1583.9 | 58327 | 1 | 1650 | 46 | 24 | 22 | 6 | 18 | 0.78 | 4.52 | 0 | 1575
1208307 | 60058161 | 42CRMO4 LIEBHERR | 13"R | 2020-12-16 | VD02 | no | 20 | 0.96 | 1.47 | 0.51 | 15 | 17 | 3.163841 | 0.3540064 | 0.2875202 | -0.07926459 | 0.76 | 55457 | 1872.359 | 0.407 | 0.162 | 0.864 | 0.0106 | 0.0023 | 0.969 | 0.202 | 0.0272 | 1.15686 | 1.6229 | 1600.21 | 55663.01 | 1 | 1663 | 57 | 26 | 31 | 6 | 20 | 0.93 | 8.24 | 0 | 1581
1208308 | 60057826 | 42CRMO4 LIEBHERR | 20"R | 2020-12-17 | VD02 | no | 20 | 1.02 | 1.24 | 0.22 | 16 | 18 | 4.153259 | 0.4713035 | 0.3008749 | -0.09693748 | 0.76 | 58314 | 1873.04 | 0.406 | 0.205 | 0.853 | 0.0149 | 0.00144 | 0.949 | 0.254 | 0.0286 | 1.05976 | 1.52258 | 1590.47 | 57244 | 1 | 1662 | 45 | 26 | 19 | 6 | 20 | 0.81 | 5.42 | 0 | 1576
1208309 | 60058058 | H13 FM PREM | 49"Q | 2020-12-17 | VD02 | no | 26 | 0.97 | 0.76 | -0.21 | 17 | 24 | 2.421392 | 1.047017 | 0.6087654 | 0.002634161 | 0.7 | 61528 | 1823.611 | 0.379 | 0.948 | 0.36 | 0.0233 | 0.00129 | 5.14 | 0.391 | 0.0244 | 0.973083 | 1.29031 | 1565.37 | 63552 | 1 | 1623 | 58 | 32 | 26 | 6 | 26 | 0.73 | 6.12 | 0 | 1543
1208310 | 60058018 | H13 FM | 24"Q | 2020-12-17 | VD03 | no | 37 | 0.83 | 0.87 | 0.04 | 19 | 34 | -1.933747 | 0.7307831 | 1.606619 | 3.882924 | 0.72 | 57379 | 1841.537 | 0.391 | 0.828 | 0.336 | 0.0175 | 0.000993 | 5.05 | 0.362 | 0.0402 | 1.42245 | 12.6869 | 1543.25 | 62238 | 1 | 1643 | 80 | 54 | 26 | 17 | 37 | 0.85 | 15.55 | 0 | 1543
1208311 | 60057832 | 42CRMO4 LIEBHERR | 20"R | 2020-12-17 | VD03 | no | 18 | 1.2 | 1.16 | -0.04 | 14 | 17 | 4.434093 | 0.7426447 | 0.2864956 | -0.08274058 | 0.76 | 59667 | 1875.099 | 0.427 | 0.192 | 0.856 | 0.0145 | 0.00193 | 0.966 | 0.17 | 0.0287 | 1.07407 | 1.05421 | 1603.78 | 58942 | 1 | 1663 | 59 | 25 | 34 | 7 | 18 | 0.85 | 5.54 | 0 | 1583
1208312 | 60058041 | 42CRMO4 LIEBHERR | 20"R | 2020-12-17 | VD03 | no | 19 | 1.09 | 0.97 | -0.12 | 16 | 15 | 2.726056 | 0.4515314 | 0.3939463 | -0.07375275 | 0.76 | 59478 | 1872.657 | 0.415 | 0.152 | 0.862 | 0.0143 | 0.00165 | 1.02 | 0.167 | 0.0265 | 1.20496 | 1.4067 | 1613.86 | 58760.01 | 1 | 1664 | 73 | 26 | 47 | 7 | 19 | 0.91 | 6.92 | 0 | 1580
1208313 | 60058201 | EN355B | 20"R | 2020-12-17 | VD03 | no | 18 | 1.25 | 1.46 | 0.21 | 24 | 15 | 5.68853 | 0.5227818 | 0.3297677 | -0.07925358 | 0.82 | 59939 | 1897.808 | 0.0957 | 0.158 | 1.1 | 0.0101 | 0.00545 | 0.304 | 0.29 | 0.0291 | 1.21503 | 1.14685 | 1619.21 | 58988.01 | 1 | 1688 | 57 | 24 | 33 | 6 | 18 | 0.9 | 5.43 | 2.14 | 1594
1208314 | 60057965 | EN355B | 31"R | 2020-12-17 | VD02 | no | 22 | 0.9 | 0.82 | -0.08 | 14 | 19 | 1.249215 | 0.5521252 | 0.2730329 | -0.08040727 | 0.82 | 55780 | 1895.144 | 0.0972 | 0.214 | 1.12 | 0.0098 | 0.00584 | 0.293 | 0.311 | 0.0404 | 1.1694 | 1.70476 | 1609.21 | 55510 | 1 | 1693 | 58 | 28 | 30 | 6 | 22 | 0.83 | 3.75 | 3.46 | 1596
1208315 | 60057970 | EN355B | 31"R | 2020-12-17 | VD03 | no | 22 | 0.87 | 1.16 | 0.29 | 16 | 20 | 0.3155069 | -0.1591696 | 0.06489191 | -0.09371601 | 0.81 | 54239 | 1896.147 | 0.118 | 0.156 | 1.11 | 0.0094 | 0.00585 | 0.175 | 0.295 | 0.0305 | 1.22368 | 2.55586 | 1595.6 | 54794.01 | 1 | 1694 | 55 | 28 | 27 | 6 | 22 | 0.9 | 9.33 | 3.26 | 1591
1208316 | 60057814 | A105 | 20"R | 2020-12-17 | VD02 | no | 18 | 1.2 | 1.59 | 0.39 | 16 | 17 | 5.939503 | 0.5660599 | 0.1623411 | -0.08332232 | 0.81 | 59283 | 1894.433 | 0.163 | 0.177 | 1.12 | 0.0096 | 0.00104 | 0.166 | 0.201 | 0.0379 | 0.965498 | 1.22906 | 1618.19 | 59366 | 1 | 1681 | 54 | 24 | 30 | 6 | 18 | 0.66 | 5.4 | 0 | 1596
1208317 | 60058024 | 105M2 | 49"Q | 2020-12-17 | VD02 | no | 18 | 1.19 | 1.55 | 0.36 | 25 | 16 | 6.219769 | 0.8121671 | 0.2829887 | -0.04471969 | 0.78 | 58434 | 1876.979 | 0.199 | 0.21 | 0.991 | 0.0102 | 0.000921 | 0.158 | 0.105 | 0.0255 | 0.998243 | 1.16428 | 1604.25 | 59354 | 1 | 1660 | 51 | 24 | 27 | 6 | 18 | 0.65 | 5.05 | 0 | 1582
1208318 | 60058120 | LF6 | 31"R | 2020-12-17 | VD02 | no | 24 | 0.79 | 0.79 | 0 | 13 | 22 | 5.457327 | 0.4224742 | 0.07450797 | -0.1181887 | 0.82 | 53863 | 1904.92 | 0.144 | 0.153 | 1.25 | 0.0079 | 0.00666 | 0.127 | 0.0706 | 0.0273 | 0.895751 | 1.13601 | 1624.34 | 54239 | 1 | 1706 | 71 | 29 | 42 | 5 | 24 | 0.58 | 5.56 | 3.27 | 1595
1208319 | 60057904 | F11M2 | 69"P | 2020-12-17 | VD02 | no | 23 | 0.85 | 0.87 | 0.02 | 18 | 22 | 1.579989 | 0.4954566 | 0.442916 | -0.07714362 | 0.78 | 52600 | 1871.49 | 0.133 | 0.506 | 0.3 | 0.0052 | 0.00135 | 1.29 | 0.205 | 0.0277 | 0.991176 | 1.56739 | 1604.33 | 51606 | 1 | 1649 | 66 | 29 | 37 | 6 | 23 | 0.75 | 9.68 | 0 | 1569
1208320 | 60057787 | LF2L | 24"Q | 2020-12-18 | VD02 | no | 21 | 0.8 | 1.58 | 0.78 | 19 | 19 | 7.067673 | 0.242805 | 0.1534589 | -0.09748644 | 0.83 | 53005 | 1909.518 | 0.0885 | 0.218 | 1.33 | 0.0083 | 0.00804 | 0.173 | 0.347 | 0.0244 | 1.04288 | 0.942278 | 1634.52 | 51773 | 1 | 1750 | 64 | 27 | 37 | 6 | 21 | 0.73 | 4.11 | 5.52 | 1607
1208321 | 60057924 | 105M2 | 16"R | 2020-12-18 | VD03 | no | 23 | 0.84 | 1.31 | 0.47 | 15 | 22 | 2.15219 | 0.4317741 | 0.2347311 | -0.06583113 | 0.8 | 57728 | 1892.94 | 0.211 | 0.218 | 1 | 0.0079 | 0.00127 | 0.128 | 0.125 | 0.0229 | 1.00132 | 2.09293 | 1609.45 | 58028 | 1 | 1692 | 59 | 29 | 30 | 6 | 23 | 0.75 | 6.31 | 0 | 1596
1208322 | 60057741 | A105 | 49"Q | 2020-12-18 | VD02 | no | 20 | 1.12 | 1.01 | -0.11 | 21 | 17 | 4.210424 | 0.8251176 | 0.1731312 | -0.07944558 | 0.79 | 59119 | 1877.261 | 0.168 | 0.217 | 1.1 | 0.0085 | 0.00794 | 0.115 | 0.202 | 0.0325 | 0.915885 | 1.20768 | 1617.4 | 59745.01 | 1 | 1669 | 66 | 27 | 39 | 7 | 20 | 0.61 | 10.67 | 0 | 1585
1208323 | 60058052 | X60V-DQ | 49"Q | 2020-12-18 | VD02 | no | 23 | 1.06 | 0.98 | -0.08 | 20 | 21 | 3.103106 | 0.06522191 | 0.1873771 | -0.1077862 | 0.77 | 58860 | 1867.237 | 0.221 | 0.175 | 1.35 | 0.0115 | 0.000678 | 0.102 | 0.114 | 0.0238 | 1.21039 | 1.36785 | 1601.46 | 59115 | 1 | 1663 | 53 | 29 | 24 | 6 | 23 | 1.01 | 5.91 | 0 | 1581
1208324 | 60058006 | H13 FM | 24"Q | 2020-12-18 | VD02 | no | 32 | 0.77 | 0.77 | 0 | 23 | 29 | -1.374753 | 1.698381 | 0.9832479 | 4.9847 | 0.71 | 55020 | 1829.297 | 0.379 | 0.85 | 0.356 | 0.0285 | 0.000855 | 5.04 | 0.316 | 0.0288 | 1.88947 | 11.4238 | 1613.53 | 55760 | 1 | 1647 | 73 | 44 | 29 | 12 | 32 | 0.95 | 12.88 | 0 | 1546
1208325 | 60058064 | 4140 MOD FM | 69"P | 2020-12-18 | VD03 | no | 20 | 0.92 | 0.87 | -0.05 | 18 | 19 | 0.8040872 | 0.3129161 | 0.354503 | -0.02172485 | 0.74 | 54950 | 1851.182 | 0.399 | 0.16 | 1.01 | 0.014 | 0.0502 | 1.13 | 0.204 | 0.0264 | 1.13218 | 1.73271 | 1580.28 | 54037.99 | 1 | 1642 | 65 | 26 | 39 | 6 | 20 | 0.96 | 9.21 | 0 | 1557
1208326 | 60058207 | 4140 | 24"R | 2020-12-18 | VD02 | no | 25 | 0.85 | 1.22 | 0.37 | 17 | 24 | 0.575173 | 0.4283702 | 3.466843 | 1.168455 | 0.76 | 56269 | 1872.83 | 0.413 | 0.287 | 0.867 | 0.0117 | 0.00167 | 1.07 | 0.15 | 0.0224 | 1.13791 | 7.46351 | 1586.24 | 55534 | 1 | 1670 | 61 | 37 | 24 | 12 | 25 | 0.96 | 11.2 | 0 | 1581
1208327 | 60058213 | 4140 | 16"R | 2020-12-18 | VD02 | no | 18 | 1.03 | 1.57 | 0.54 | 23 | 16 | 3.203951 | -0.02692052 | 0.2816936 | -0.0670938 | 0.75 | 55726 | 1865.936 | 0.406 | 0.26 | 0.864 | 0.0105 | 0.00025 | 1.1 | 0.161 | 0.0261 | 1.15643 | 1.51709 | 1585.68 | 54907 | 1 | 1653 | 51 | 25 | 26 | 7 | 18 | 0.75 | 6.67 | 0 | 1578
1208328 | 60057752 | 4130 | 49"Q | 2020-12-18 | VD03 | no | 20 | 0.94 | 1.12 | 0.18 | 19 | 17 | 0.988741 | -0.2676207 | 0.7744393 | -0.02076429 | 0.78 | 60256 | 1886.012 | 0.317 | 0.341 | 0.572 | 0.0071 | 0.0013 | 1.05 | 0.212 | 0.023 | 1.25274 | 2.40298 | 1607.32 | 59263 | 1 | 1677 | 67 | 26 | 41 | 6 | 20 | 1.07 | 10.55 | 0 | 1568
1208329 | 60057844 | 4140 | 69"P | 2020-12-18 | VD02 | no | 22 | 0.84 | 0.95 | 0.11 | 16 | 20 | -0.6874378 | -0.3007932 | 0.3370614 | -0.05363569 | 0.74 | 54778 | 1861.427 | 0.42 | 0.287 | 0.87 | 0.0093 | 0.000923 | 1.1 | 0.123 | 0.0242 | 1.18199 | 2.56985 | 1588.79 | 53784 | 1 | 1588 | 67 | 29 | 38 | 7 | 22 | 0.94 | 14.7 | 0 | 1557
1208330 | 60058149 | A105 | 39"R | 2020-12-18 | VD02 | no | 23 | 0.84 | 1.18 | 0.34 | 15 | 22 | 1.774686 | 0.1452524 | 0.289836 | -0.02930958 | 0.81 | 53758 | 1894.586 | 0.167 | 0.177 | 1.12 | 0.0071 | 0.00693 | 0.13 | 0.138 | 0.0298 | 0.968098 | 1.77346 | 1615.31 | 53349 | 1 | 1695 | 62 | 29 | 33 | 6 | 23 | 0.84 | 8.64 | 0 | 1595
1208331 | 60058131 | A105 | 24"R | 2020-12-20 | VD03 | no | 24 | 0.81 | 0.9 | 0.09 | 28 | 21 | -0.1241678 | 19.09493 | -0.03016487 | -0.111165 | 0.83 | 55671 | 1915.837 | 0.167 | 0.185 | 1.1 | 0.0096 | 0.00503 | 0.126 | 0.182 | 0.0231 | 0.872141 | 2.47507 | 1623.67 | 56191 | 1 | 1723 | 58 | 31 | 27 | 7 | 24 | 0.61 | 6.95 | 0 | 1599
1208332 | 60058178 | A105 | 16"R | 2020-12-20 | VD02 | no | 22 | 0.84 | 1.13 | 0.29 | 19 | 21 | -0.1178628 | 19.08715 | -0.02813815 | -0.1132519 | 0.82 | 55674 | 1913.691 | 0.168 | 0.178 | 1.12 | 0.0072 | 0.0024 | 0.138 | 0.218 | 0.0297 | 0.795718 | 1.93568 | 1749.02 | 56218 | 1 | 1587 | 55 | 28 | 27 | 6 | 22 | 0.61 | 6.38 | 0 | 1599
1208333 | 60058075 | A105 | 40"Q | 2020-12-21 | VD03 | no | 20 | 0.9 | 0.98 | 0.08 | 19 | 17 | -0.1161444 | 19.07444 | -0.02899935 | -0.1075006 | 0.82 | 58499 | 1907.556 | 0.164 | 0.174 | 1.12 | 0.0083 | 0.00258 | 0.138 | 0.264 | 0.0258 | 0.916294 | 1.80079 | 1619.06 | 59101 | 1 | 1699 | 59 | 26 | 33 | 6 | 20 | 0.69 | 7.45 | 0 | 1583
1208334 | 60057820 | 1040M | 13"R | 2020-12-21 | VD03 | no | 18 | 1.01 | 1.07 | 0.06 | 15 | 17 | -0.1107699 | 19.00881 | -0.03222669 | -0.08306247 | 0.77 | 56938 | 1889.53 | 0.398 | 0.177 | 0.632 | 0.0095 | 0.00275 | 0.182 | 0.234 | 0.0277 | 0.852513 | 1.45577 | 1614.34 | 57595 | 1 | 1676 | 52 | 24 | 28 | 6 | 18 | 0.71 | 8.79 | 0 | 1589
1208335 | 60057939 | 1045 | 13"R | 2020-12-21 | VD02 | no | 20 | 0.91 | 0.93 | 0.02 | 16 | 17 | -0.1116166 | 19.06054 | -0.02770962 | -0.1036483 | 0.77 | 57900 | 1890.292 | 0.466 | 0.17 | 0.633 | 0.0067 | 0.00284 | 0.145 | 0.276 | 0.0277 | 0.860907 | 1.44682 | 1614.25 | 58598 | 1 | 1686 | 59 | 28 | 31 | 8 | 20 | 0.64 | 6.93 | 0 | 1585
1208336 | 60058223 | LF6M VALMONT | 20"R | 2020-12-21 | VD03 | no | 20 | 0.85 | 1.47 | 0.62 | 14 | 18 | -0.1094328 | 19.03686 | -0.02725811 | -0.09843396 | 0.82 | 58934 | 1905.756 | 0.146 | 0.174 | 1.3 | 0.0081 | 0.00888 | 0.0997 | 0.0768 | 0.0273 | 0.777127 | 0.83396 | 1634.6 | 59292 | 1 | 1697 | 64 | 25 | 39 | 5 | 20 | 0.56 | 5.39 | 3.14 | 1604
1208337 | 60057758 | 4140 | 49"Q | 2020-12-21 | VD02 | no | 20 | 0.89 | 0.84 | -0.05 | 18 | 18 | -0.1060074 | 19.04087 | -0.02902133 | -0.08400026 | 0.73 | 60161 | 1851.464 | 0.418 | 0.335 | 0.891 | 0.0098 | 0.00194 | 1.05 | 0.175 | 0.0297 | 0.783839 | 1.63759 | 1582.77 | 60239.99 | 1 | 1639 | 53 | 26 | 27 | 6 | 20 | 0.6 | 8.9 | 0 | 1560
1208338 | 60058167 | 4130 | 49"Q | 2020-12-21 | VD02 | no | 21 | 0.97 | 0.94 | -0.03 | 19 | 19 | -0.1006913 | 19.01436 | -0.03146381 | -0.0838277 | 0.75 | 60333 | 1858.833 | 0.318 | 0.332 | 0.577 | 0.0059 | 0.00497 | 1.07 | 0.203 | 0.0261 | 0.771969 | 1.36177 | 1643.85 | 60138 | 1 | 1649 | 53 | 27 | 26 | 6 | 21 | 0.57 | 4.98 | 0 | 1574
1208339 | 60058155 | 4130 | 52"P | 2020-12-21 | VD02 | no | 26 | 0.65 | 0.84 | 0.19 | 18 | 23 | -0.08443066 | 18.99472 | -0.03085928 | -0.09017853 | 0.76 | 55044 | 1861.455 | 0.323 | 0.347 | 0.591 | 0.0066 | 0.00245 | 1.06 | 0.217 | 0.0272 | 0.766812 | 2.72831 | 1590.85 | 54493 | 1 | 1666 | 60 | 33 | 27 | 7 | 26 | 0.55 | 9.37 | 0.77 | 1575
1208340 | 60058190 | 4130 | 49"Q | 2020-12-21 | VD03 | no | 20 | 0.91 | 0.88 | -0.03 | 19 | 18 | -0.08337335 | 19.01723 | -0.02534382 | -0.1052909 | 0.76 | 59670 | 1862.903 | 0.313 | 0.32 | 0.575 | 0.0072 | 0.00387 | 1.06 | 0.241 | 0.0236 | 0.774275 | 2.27189 | 1602.36 | 59574 | 1 | 1654 | 60 | 27 | 33 | 7 | 20 | 0.55 | 9.05 | 1.25 | 1576
1208341 | 60058030 | F22 SFC1-2 | 69"P | 2020-12-21 | VD02 | no | 20 | 0.92 | 0.92 | 0 | 17 | 18 | -0.07749779 | 18.99801 | -0.02825362 | -0.0957137 | 0.79 | 53896 | 1864.452 | 0.134 | 0.169 | 0.504 | 0.0108 | 0.00246 | 2.46 | 0.168 | 0.026 | 0.797795 | 1.56925 | 1606.84 | 53947.01 | 1 | 1654 | 56 | 26 | 30 | 6 | 20 | 0.54 | 7.25 | 4.34 | 1575
1208342 | 60057994 | F22 SFC1-2 | 20"R | 2020-12-21 | VD02 | no | 18 | 1.24 | 1.65 | 0.41 | 14 | 16 | -0.07380977 | 18.99025 | -0.02678769 | -0.09938367 | 0.81 | 62100 | 1888.599 | 0.147 | 0.166 | 0.526 | 0.0095 | 0.0026 | 2.38 | 0.15 | 0.0277 | 0.784356 | 1.16223 | 1635.41 | 61674 | 1 | 1673 | 62 | 23 | 39 | 5 | 18 | 0.55 | 7.1 | 0 | 1604
1208343 | 60058258 | F6NM | 31"R | 2020-12-21 | VD05 | si | 31 | 2.04 | 2.04 | 0 | 17 | 12 | 11.51834 | 1.279666 | 1.368841 | 0.948224 | 0.83 | 61355 | 1852.535 | 0.0286 | 0.34 | 0.769 | 0.0266 | 0.0014 | 12.33 | 4.06 | 0.0246 | 0.830626 | 24.5501 | 1583.08 | 57904 | 1 | 1644 | 187 | 99 | 88 | 68 | 31 | 0.58 | 27.22 | 2.9 | 1563
1208344 | 60058252 | F6NM | 52"P | 2020-12-21 | VD04 | si | 37 | 1.22 | 4.49 | 3.28 | 20 | 14 | -2.373386 | 2.830117 | 1.384249 | 8.144215 | 0.91 | 59629 | 1980.294 | 0.0275 | 0.358 | 0.742 | 0.027 | 0.00294 | 12.13 | 4.11 | 0.0203 | 1.58565 | 29.47 | 1566.93 | 56842.99 | 1 | 1684 | 219 | 105 | 114 | 68 | 37 | 0.75 | 33.24 | 0 | 1552
1208345 | 60058246 | 4340 | 69"P | 2020-12-22 | VD03 | no | 24 | 0.92 | 0.79 | -0.13 | 18 | 17 | -0.08434534 | 1.14489 | 0.6503935 | 1.027888 | 0.75 | 54249 | 1859.28 | 0.415 | 0.198 | 0.774 | 0.0093 | 0.0138 | 0.845 | 1.73 | 0.0216 | 1.29877 | 1.78954 | 1599.36 | 53324 | 1 | 1657 | 68 | 30 | 38 | 6 | 24 | 1.13 | 7.73 | 0 | 1555
1208346 | 60058137 | 8630M | 16"R | 2020-12-22 | VD04 | no | 42 | 0.88 | 0.63 | -0.25 | 20 | 21 | 5.700343 | 16.96269 | 0.2120803 | -0.02197139 | 0.78 | 57998 | 1881.138 | 0.334 | 0.294 | 0.909 | 0.0054 | 0.00136 | 0.978 | 0.838 | 0.0298 | 0.776667 | 1.73564 | 1612.44 | 57020 | 2 | 1662 | 136 | 52 | 84 | 10 | 42 | 0.54 | 15.5 | 0 | 1586
1208347 | 60058047 | 8620H | 24"Q | 2020-12-22 | VD02 | no | 23 | 0.77 | 0.77 | 0 | 17 | 20 | -0.009697611 | 18.8648 | -0.01327003 | -0.06955089 | 0.79 | 53721 | 1884.081 | 0.223 | 0.23 | 0.861 | 0.006 | 0.00138 | 0.536 | 0.703 | 0.0296 | 0.776827 | 1.8198 | 1606.47 | 53217.99 | 1 | 1680 | 61 | 27 | 34 | 4 | 23 | 0.58 | 7.19 | 0 | 1592
1208348 | 60058196 | 1552 | 13"R | 2020-12-22 | VD02 | no | 23 | 0.7 | 1.06 | 0.36 | 14 | 21 | -0.02989912 | 18.82309 | -0.01724077 | -0.07845317 | 0.75 | 57470 | 1865.781 | 0.486 | 0.269 | 1.34 | 0.0109 | 0.0118 | 0.226 | 0.309 | 0.024 | 0.860634 | 2.6884 | 1635.57 | 56277 | 1 | 1662 | 58 | 28 | 30 | 5 | 23 | 0.69 | 9.83 | 0 | 1581
1208349 | 60058229 | 42CrMo4 | 52"P | 2020-12-22 | VD02 | no | 22 | 0.86 | 0.86 | 0 | 15 | 20 | -0.007743861 | 18.8605 | -0.0185527 | -0.08066245 | 0.76 | 54203 | #N/A | 0.406 | 0.182 | 0.856 | 0.0137 | 0.00214 | 1.08 | 0.18 | 0.0301 | 0.813527 | 1.38477 | 1609.2 | 54155.99 | 1 | 1661 | 63 | 27 | 36 | 5 | 22 | 0.62 | 6.16 | 0 | 1560
1208350 | 60058235 | 42CrMo4 | 49"Q | 2020-12-22 | VD02 | no | 22 | 0.78 | 0.98 | 0.2 | 11 | 19 | -0.01212792 | 18.86852 | -0.01867444 | -0.07688461 | 0.74 | 59261 | #N/A | 0.406 | 0.174 | 0.838 | 0.0137 | 0.00232 | 1.07 | 0.151 | 0.0283 | 0.800361 | 1.91988 | 1583.39 | 59203.99 | 1 | 1643 | 56 | 27 | 29 | 5 | 22 | 0.57 | 6.38 | 0 | 1560
1208351 | 60057976 | 4130 | 13"R | 2020-12-22 | VD02 | no | 20 | 0.83 | 1 | 0.17 | 15 | 19 | -0.008755538 | 18.85591 | -0.01660092 | -0.08320723 | 0.79 | 56004 | #N/A | 0.323 | 0.327 | 0.575 | 0.0065 | 0.00426 | 1.06 | 0.243 | 0.0246 | 0.827699 | 1.84294 | 1622.8 | 55832 | 1 | 1681 | 53 | 25 | 28 | 5 | 20 | 0.65 | 7.07 | 0 | 1597
1208352 | 60058143 | LF2H | 13"R | 2020-12-22 | VD03 | no | 22 | 0.77 | 1.13 | 0.36 | 14 | 20 | -0.008236052 | 18.85078 | -0.01645582 | -0.07957678 | 0.82 | 60921 | #N/A | 0.103 | 0.195 | 1.35 | 0.0084 | 0.00179 | 0.195 | 0.371 | 0.0205 | 0.929602 | 1.04365 | 1534.98 | 61017 | 1 | 1700 | 60 | 27 | 33 | 5 | 22 | 0.62 | 6.14 | 7.89 | 1606
1208353 | 60057770 | 1045 | 31"R | 2020-12-22 | VD02 | no | 26 | 0.64 | 0.87 | 0.23 | 15 | 23 | -0.004666997 | 18.83932 | -0.01699297 | -0.07229051 | 0.74 | 54610 | #N/A | 0.459 | 0.173 | 0.657 | 0.0082 | 0.00174 | 0.167 | 0.238 | 0.0257 | 0.79884 | 2.51476 | 1580.72 | 55224 | 1 | 1659 | 52 | 31 | 21 | 5 | 26 | 0.6 | 7.17 | 0 | 1562
1208354 | 60057797 | 1524 CAT | 20"R | 2020-12-22 | VD02 | no | 24 | 0.72 | 0.99 | 0.27 | 13 | 23 | -0.009930506 | 18.85378 | -0.01773472 | -0.07365807 | 0.81 | 59318 | #N/A | 0.18 | 0.157 | 1.36 | 0.012 | 0.0142 | 0.183 | 0.167 | 0.0281 | 0.77733 | 2.41149 | 1633.83 | 58051.99 | 1 | 1703 | 56 | 29 | 27 | 5 | 24 | 0.58 | 9.86 | 0 | 1596
1208355 | 60058173 | A871 TYPE 1 | 31"R | 2020-12-22 | VD03 | no | 24 | 0.71 | 0.71 | 0 | 12 | 22 | -0.0107959 | 18.8399 | -0.01290348 | -0.06107049 | 0.79 | 55583 | #N/A | 0.154 | 0.463 | 1.15 | 0.0144 | 0.0115 | 0.615 | 0.0762 | 0.0299 | 0.871421 | 2.68249 | 1610.79 | 54599 | 1 | 1685 | 60 | 29 | 31 | 5 | 24 | 0.64 | 10.78 | 0 | 1587
1208356 | 60058289 | 1080 | 24"R | 2020-12-22 | VD03 | no | 22 | 0.71 | 0.67 | -0.04 | 14 | 22 | -0.01948571 | 18.84825 | -0.01002164 | -0.07520518 | 0.7 | 56181 | #N/A | 0.806 | 0.213 | 0.778 | 0.0129 | 0.0117 | 0.115 | 0.19 | 0.0268 | 0.764197 | 1.91471 | 1575.02 | 56729 | 1 | 1643 | 63 | 28 | 35 | 6 | 22 | 0.58 | 8.41 | 0 | 1551
1208357 | 60058295 | E8630M | 31"R | 2020-12-22 | VD02 | no | 24 | 0.72 | 0.82 | 0.1 | 15 | 23 | -0.02185651 | 18.88157 | -0.01945021 | -0.08166205 | 0.78 | 55445 | #N/A | 0.31 | 0.214 | 0.87 | 0.0082 | 0.00151 | 0.918 | 0.789 | 0.03 | 0.721253 | 1.64631 | 1599.08 | 55427 | 1 | 1680 | 54 | 29 | 25 | 5 | 24 | 0.56 | 5.81 | 0 | 1580
1208358 | 60058301 | E8630M | 13"R | 2020-12-23 | VD04 | no | 53 | 0.78 | 0.74 | -0.04 | 16 | 29 | -0.03207849 | 18.90253 | -0.0212886 | -0.083057 | 0.77 | 55546 | #N/A | 0.333 | 0.195 | 0.862 | 0.0079 | 0.000875 | 0.93 | 0.803 | 0.0207 | 0.857435 | 1.83223 | 1612.02 | 55401.99 | 2 | 1686 | 114 | 63 | 51 | 10 | 53 | 0.29 | 12.45 | 0 | 1590

## Aceros_inoxidables
Heat | GradeName | Profile | Family | EAFCheckInTime | EAFCheckOutTime | EAFTapToTap | LFCheckInTime | LFCheckOutTime | LFTapToTap | VDCheckInTime | VDCheckOutTime | VDTapToTap | ICCheckInTime | ICCheckOutTime | ICTapToTap | Shipment | Process | OffGasH | DurationDeepVacuum_1mbar | Tipo_acero
1196292 | 410S | 31"R | Martensiticos | 2019-12-05 03:20 | 2019-12-05 05:18 | 118 | 2019-12-05 05:26 | 2019-12-05 06:56 | 89 | 2019-12-05 07:11 | 2019-12-05 10:16 | 186 | 2019-12-05 12:03 | 2019-12-05 13:03 | 60 | COMPLETO | VOD | 6.580986 | 8 | inoxidable
1196293 | Z6 16-05-01 | 69"P | Martensiticos | 2019-12-05 05:18 | 2019-12-05 09:32 | 253 | 2019-12-05 09:51 | 2019-12-05 10:10 | 18 | 2019-12-05 13:26 | 2019-12-05 17:33 | 248 | 2019-12-05 17:42 | 2019-12-05 18:49 | 67 | COMPLETO | VOD | 9.200686 | 10 | inoxidable
1196294 | 304H | 63"P | Austeniticos | 2019-12-05 09:32 | 2019-12-05 15:54 | 382 | 2019-12-05 16:11 | 2019-12-05 18:02 | 111 | 2019-12-05 18:16 | 2019-12-05 22:10 | 234 | 2019-12-05 22:22 | 2019-12-05 23:17 | 55 | COMPLETO | VOD | 2.992185 | 34 | inoxidable
1196337 | F91 | 69"P | Martensiticos | 2019-12-10 16:22 | 2019-12-10 23:49 | 446 | 2019-12-10 23:54 | 2019-12-11 01:36 | 101 | 2019-12-11 01:44 | 2019-12-11 03:09 | 85 | 2019-12-11 03:19 | 2019-12-11 04:32 | 74 | COMPLETO | VD | 4.769766 | 19 | inoxidable
1196338 | 410S | 49"Q | Martensiticos | 2019-12-10 23:49 | 2019-12-11 02:23 | 154 | 2019-12-11 02:34 | 2019-12-11 04:26 | 113 | 2019-12-11 04:39 | 2019-12-11 07:01 | 141 | 2019-12-11 07:09 | 2019-12-11 08:11 | 62 | COMPLETO | VOD | 8.015089 | 7 | inoxidable
1196339 | 410S | 20"R | Martensiticos | 2019-12-11 02:23 | 2019-12-11 05:48 | 205 | 2019-12-11 05:57 | 2019-12-11 07:29 | 92 | 2019-12-11 07:44 | 2019-12-11 10:20 | 157 | 2019-12-11 10:30 | 2019-12-11 11:12 | 42 | COMPLETO | VOD | 2.813675 | 18 | inoxidable
1196340 | 410S | 16"R | Martensiticos | 2019-12-11 05:48 | 2019-12-11 08:52 | 184 | 2019-12-11 08:59 | 2019-12-11 10:38 | 100 | 2019-12-11 11:01 | 2019-12-11 13:03 | 123 | 2019-12-11 13:12 | 2019-12-11 14:11 | 59 | COMPLETO | VOD | 3.70818 | 11 | inoxidable
1196341 | 410S FM | 24"Q | Martensiticos | 2019-12-11 08:52 | 2019-12-11 12:19 | 207 | 2019-12-11 12:27 | 2019-12-11 14:34 | 127 | 2019-12-11 14:43 | 2019-12-11 15:47 | 65 | 2019-12-11 15:57 | 2019-12-11 16:48 | 51 | COMPLETO | VD | 1.513315 | 20 | inoxidable
1196345 | 304L | 49"Q | Austeniticos | 2019-12-11 23:54 | 2019-12-12 02:19 | 145 | 2019-12-12 02:26 | 2019-12-12 04:34 | 128 | 2019-12-12 04:50 | 2019-12-12 09:22 | 272 | 2019-12-12 09:33 | 2019-12-12 13:18 | 225 | COMPLETO | VOD | 3.953542 | 21 | inoxidable
1196346 | 316L | 49"Q | Austeniticos | 2019-12-12 02:20 | 2019-12-12 06:43 | 264 | 2019-12-12 06:56 | 2019-12-12 09:48 | 172 | 2019-12-12 10:02 | 2019-12-12 10:25 | 23 | 2019-12-12 15:16 | 2019-12-12 16:26 | 69 | COMPLETO | VOD | 5.7376 | 0 | inoxidable
1196347 | 316L | 24"Q | Austeniticos | 2019-12-12 06:43 | 2019-12-12 16:50 | 606 | 2019-12-12 16:50 | 2019-12-12 18:22 | 93 | 2019-12-12 18:37 | 2019-12-12 22:42 | 245 | 2019-12-13 04:15 | 2019-12-13 05:06 | 51 | COMPLETO | VOD | 1.430661 | 13 | inoxidable
1196385 | 410S | 24"Q | Martensíticos | 2019-12-17 23:21 | 2019-12-18 01:49 | 148 | 2019-12-18 01:56 | 2019-12-18 03:13 | 76 | 2019-12-18 03:24 | 2019-12-18 05:43 | 139 | 2019-12-18 08:03 | 2019-12-18 08:54 | 51 | COMPLETO | VOD | 4.163477 | 13 | inoxidable
1196386 | 410S | 69"P | Martensíticos | 2019-12-18 01:49 | 2019-12-18 05:18 | 209 | 2019-12-18 06:36 | 2019-12-18 08:27 | 110 | 2019-12-18 08:40 | 2019-12-18 11:03 | 143 | 2019-12-18 11:11 | 2019-12-18 12:24 | 73 | COMPLETO | VOD | 6.06145 | 12 | inoxidable
1196390 | Z6 16-05-01 | 49"Q | Martensíticos | 2019-12-18 15:37 | 2019-12-18 17:58 | 140 | 2019-12-18 18:04 | 2019-12-18 19:18 | 74 | 2019-12-18 21:44 | 2019-12-19 02:19 | 275 | 2019-12-19 02:42 | 2019-12-19 04:01 | 79 | INCOMPLETO | VOD | 5.23317 | 18 | inoxidable
1196391 | 17-4 PH FM | 24"Q | Duplex Stainless Steels | 2019-12-18 17:58 | 2019-12-18 22:37 | 280 | 2019-12-18 22:44 | 2019-12-19 02:50 | 245 | 2019-12-19 03:00 | 2019-12-19 06:57 | 236 | 2019-12-19 07:13 | 2019-12-19 08:04 | 51 | INCOMPLETO | VOD | 3.976875 | 17 | inoxidable
1196398 | Z6 16-05-01 | 49"Q | Martensíticos | 2019-12-19 17:36 | 2019-12-19 19:26 | 109 | 2019-12-19 19:55 | 2019-12-19 22:24 | 148 | 2019-12-19 22:38 | 2019-12-20 02:51 | 254 | 2019-12-20 03:55 | 2019-12-20 05:04 | 68 | COMPLETO | VOD | 6.301782 | 12 | inoxidable
1206469 | 17-4 PH SQA | 63"P | Duplex Stainless Steels | 2020-01-08 11:40 | 2020-01-08 13:32 | 112 | 2020-01-08 13:49 | 2020-01-08 15:52 | 123 | 2020-01-08 16:12 | 2020-01-08 19:54 | 223 | 2020-01-08 20:01 | 2020-01-08 21:02 | 61 | COMPLETO | VOD | 0 | 17 | inoxidable
1206470 | 321 | 24"Q | Austeníticos | 2020-01-08 13:32 | 2020-01-08 17:02 | 210 | 2020-01-08 17:24 | 2020-01-08 20:05 | 160 | 2020-01-08 20:20 | 2020-01-09 00:20 | 239 | 2020-01-09 00:29 | 2020-01-09 01:22 | 52 | INCOMPLETO | VOD | 0 | 9 | inoxidable
1206471 | 304L GALPERTI | 49"Q | Austeníticos | 2020-01-08 17:02 | 2020-01-09 00:33 | 451 | 2020-01-09 00:38 | 2020-01-09 02:11 | 93 | 2020-01-09 02:27 | 2020-01-09 07:09 | 281 | 2020-01-09 07:15 | 2020-01-09 08:21 | 66 | COMPLETO | VOD | 7.968234 | 18 | inoxidable
1206472 | 316L | 49"Q | Austeníticos | 2020-01-09 00:33 | 2020-01-09 04:30 | 238 | 2020-01-09 04:36 | 2020-01-09 07:44 | 188 | 2020-01-09 07:56 | 2020-01-09 11:48 | 232 | 2020-01-09 11:58 | 2020-01-09 13:12 | 74 | COMPLETO | VOD | 0 | 23 | inoxidable
1206473 | 316L GALPERTI | 24"Q | Austeníticos | 2020-01-09 04:30 | 2020-01-09 10:27 | 357 | 2020-01-09 10:35 | 2020-01-09 12:37 | 122 | 2020-01-09 12:50 | 2020-01-09 17:08 | 257 | 2020-01-09 17:19 | 2020-01-09 18:19 | 60 | COMPLETO | VOD | 6.764647 | 27 | inoxidable
1206516 | 410S FM | 24"Q | Martensíticos | 2020-01-14 12:41 | 2020-01-14 14:02 | 81 | 2020-01-14 14:08 | 2020-01-14 16:21 | 133 | 2020-01-14 16:30 | 2020-01-14 17:40 | 69 | 2020-01-14 17:48 | 2020-01-14 18:34 | 45 | COMPLETO | VD | 2.261452 | 20 | inoxidable
1206517 | 410S | 69"P | Martensíticos | 2020-01-14 14:02 | 2020-01-14 17:32 | 209 | 2020-01-14 17:44 | 2020-01-14 19:33 | 108 | 2020-01-14 19:51 | 2020-01-14 22:03 | 132 | 2020-01-14 22:11 | 2020-01-14 23:14 | 64 | COMPLETO | VOD | 11.54032 | 11 | inoxidable
1206518 | 410S | 24"R | Martensíticos | 2020-01-14 17:32 | 2020-01-15 00:03 | 392 | 2020-01-15 00:10 | 2020-01-15 07:51 | 460 | 2020-01-15 08:05 | 2020-01-15 10:38 | 154 | 2020-01-15 10:46 | 2020-01-15 11:37 | 51 | COMPLETO | VOD | 15.60484 | 11 | inoxidable
1206537 | 17-4 PH SQA | 63"P | Duplex Stainless Steels | 2020-01-16 15:56 | 2020-01-16 18:23 | 148 | 2020-01-16 18:34 | 2020-01-16 21:24 | 169 | 2020-01-16 21:37 | 2020-01-17 01:09 | 211 | 2020-01-17 01:14 | 2020-01-17 02:51 | 96 | COMPLETO | VOD | 9.252335 | 12 | inoxidable
1206565 | 17-4 PH SQA | 63"P | Duplex Stainless Steels | 2020-01-22 03:45 | 2020-01-22 06:51 | 186 | 2020-01-22 06:58 | 2020-01-22 10:12 | 194 | 2020-01-22 10:24 | 2020-01-22 13:44 | 201 | 2020-01-22 13:52 | 2020-01-22 14:50 | 58 | COMPLETO | VOD | 7.453863 | 22 | inoxidable
1206566 | 304L | 16"R | Austeníticos | 2020-01-22 06:51 | 2020-01-22 08:59 | 129 | 2020-01-22 10:28 | 2020-01-22 15:08 | 280 | 2020-01-22 15:21 | 2020-01-22 19:32 | 252 | 2020-01-22 19:38 | 2020-01-22 20:06 | 27 | INCOMPLETO | VOD | 1.368599 | 27 | inoxidable
1206567 | 304L | 49"Q | Austeníticos | 2020-01-22 08:59 | 2020-01-22 15:22 | 382 | 2020-01-22 15:27 | 2020-01-22 19:48 | 260 | 2020-01-22 19:58 | 2020-01-23 00:31 | 274 | 2020-01-23 00:37 | 2020-01-23 01:41 | 64 | COMPLETO | VOD | 3.742099 | 41 | inoxidable
1206568 | 304L | 24"Q | Austeníticos | 2020-01-22 15:22 | 2020-01-22 22:37 | 435 | 2020-01-22 22:49 | 2020-01-23 01:01 | 132 | 2020-01-23 05:20 | 2020-01-23 09:24 | 245 | 2020-01-23 09:55 | 2020-01-23 10:41 | 46 | INCOMPLETO | VOD | 6.711454 | 27 | inoxidable
1206654 | 410S FM | 24"R | Martensíticos | 2020-02-05 01:12 | 2020-02-05 02:31 | 78 | 2020-02-05 02:37 | 2020-02-05 04:44 | 128 | 2020-02-05 04:49 | 2020-02-05 06:01 | 72 | 2020-02-05 06:10 | 2020-02-05 06:59 | 49 | COMPLETO | VD | 7.897108 | 17 | inoxidable
1206656 | 17-4 PH SQA | 63"P | Duplex Stainless Steels | 2020-02-05 04:46 | 2020-02-05 07:43 | 176 | 2020-02-05 07:49 | 2020-02-05 11:03 | 193 | 2020-02-05 11:13 | 2020-02-05 13:46 | 153 | 2020-02-05 13:54 | 2020-02-05 14:51 | 56 | COMPLETO | VOD | 12.42582 | 8 | inoxidable
1206657 | 17-4 PH FM | 24"Q | Duplex Stainless Steels | 2020-02-05 07:43 | 2020-02-05 11:22 | 219 | 2020-02-05 11:29 | 2020-02-05 14:49 | 200 | 2020-02-05 15:01 | 2020-02-05 17:35 | 154 | 2020-02-05 17:42 | 2020-02-05 18:32 | 51 | COMPLETO | VOD | 8.382521 | 15 | inoxidable
1206658 | 17-4 PH FM | 49"Q | Duplex Stainless Steels | 2020-02-05 11:22 | 2020-02-05 16:02 | 280 | 2020-02-05 16:18 | 2020-02-05 18:21 | 124 | 2020-02-05 18:33 | 2020-02-05 20:41 | 127 | 2020-02-05 20:48 | 2020-02-05 21:49 | 61 | INCOMPLETO | VOD | 18.13406 | 5 | inoxidable
1206659 | B50A352 | ""Q" | Martensíticos | 2020-02-05 16:02 | 2020-02-05 19:00 | 178 | 2020-02-05 19:14 | 2020-02-05 21:22 | 127 | 2020-02-05 21:39 | 2020-02-05 21:43 | 4 | 2020-02-06 00:41 | 2020-02-06 01:49 | 68 | COMPLETO | VD | 12.28142 | 0 | inoxidable
1206660 | B50A352 | ""P" | Martensíticos | 2020-02-05 19:00 | 2020-02-06 00:56 | 357 | 2020-02-06 01:13 | 2020-02-06 03:13 | 121 | 2020-02-06 03:26 | 2020-02-06 07:31 | 244 | 2020-02-06 07:39 | 2020-02-06 08:47 | 67 | INCOMPLETO | VOD | 6.230732 | 11 | inoxidable
1206661 | 410S | 49"Q | Martensíticos | 2020-02-06 00:56 | 2020-02-06 05:25 | 269 | 2020-02-06 05:45 | 2020-02-06 07:48 | 124 | 2020-02-06 08:01 | 2020-02-06 10:43 | 161 | 2020-02-06 10:51 | 2020-02-06 11:56 | 66 | COMPLETO | VOD | 5.583026 | 16 | inoxidable
1206663 | 304L | 49"Q | Austeníticos | 2020-02-06 09:44 | 2020-02-06 11:52 | 127 | 2020-02-06 11:59 | 2020-02-06 15:02 | 182 | 2020-02-06 15:15 | 2020-02-06 18:26 | 190 | 2020-02-06 23:02 | 2020-02-06 23:02 | 0 | COMPLETO | VOD | 4.132782 | 16 | inoxidable
1206664 | 316L | 49"Q | Austeníticos | 2020-02-06 11:52 | 2020-02-06 15:09 | 197 | 2020-02-06 15:19 | 2020-02-06 18:53 | 214 | 2020-02-06 19:10 | 2020-02-06 22:10 | 180 | 2020-02-06 23:03 | 2020-02-06 23:32 | 29 | COMPLETO | VOD | 7.593855 | 15 | inoxidable
1206702 | 17-4 PH FM | 24"Q | Duplex Stainless Steels | 2020-02-12 02:20 | 2020-02-12 05:10 | 169 | 2020-02-12 05:17 | 2020-02-12 09:20 | 242 | 2020-02-12 09:36 | 2020-02-12 12:24 | 168 | 2020-02-12 12:30 | 2020-02-12 13:20 | 50 | COMPLETO | VOD | 12.0973 | 8 | inoxidable
1206703 | 17-4 PH | 24"Q | Duplex Stainless Steels | 2020-02-12 05:10 | 2020-02-12 09:57 | 288 | 2020-02-12 10:03 | 2020-02-12 12:59 | 176 | 2020-02-12 13:12 | 2020-02-12 15:39 | 148 | 2020-02-12 16:35 | 2020-02-12 17:38 | 63 | COMPLETO | VOD | 11.97513 | 6 | inoxidable
1206704 | B50A352 | 49"Q | Martensíticos | 2020-02-12 09:57 | 2020-02-12 16:56 | 419 | 2020-02-12 17:04 | 2020-02-12 19:20 | 136 | 2020-02-12 19:34 | 2020-02-12 22:39 | 185 | 2020-02-12 22:47 | 2020-02-12 23:59 | 71 | COMPLETO | VOD | 0 | 6 | inoxidable
1206705 | 410S | 49"Q | Martensíticos | 2020-02-12 16:56 | 2020-02-13 00:20 | 443 | 2020-02-13 00:27 | 2020-02-13 02:18 | 110 | 2020-02-13 02:36 | 2020-02-13 04:38 | 123 | 2020-02-13 04:46 | 2020-02-13 05:49 | 63 | COMPLETO | VOD | 8.854011 | 10 | inoxidable
1206706 | 316L | 24"Q | Austeníticos | 2020-02-13 00:20 | 2020-02-13 02:38 | 138 | 2020-02-13 02:44 | 2020-02-13 05:42 | 178 | 2020-02-13 06:00 | 2020-02-13 09:35 | 215 | 2020-02-13 09:39 | 2020-02-13 10:30 | 51 | COMPLETO | VOD | 4.449282 | 23 | inoxidable
1206744 | 17-4 PH | 49"Q | Duplex Stainless Steels | 2020-02-18 06:42 | 2020-02-18 09:50 | 188 | 2020-02-18 10:18 | 2020-02-18 13:33 | 194 | 2020-02-18 13:46 | 2020-02-18 15:53 | 127 | 2020-02-18 17:25 | 2020-02-18 18:32 | 66 | COMPLETO | VOD | 1.444616 | 0 | inoxidable
1206745 | 17-4 PH | 49"Q | Duplex Stainless Steels | 2020-02-18 09:50 | 2020-02-18 13:54 | 244 | 2020-02-18 14:22 | 2020-02-18 15:48 | 87 | 2020-02-18 18:37 | 2020-02-18 21:33 | 176 | 2020-02-18 21:39 | 2020-02-18 22:44 | 65 | COMPLETO | VOD | 5.267095 | 11 | inoxidable
1206746 | 304L GALPERTI | 24"Q | Austeníticos | 2020-02-18 13:54 | 2020-02-18 19:21 | 327 | 2020-02-18 19:27 | 2020-02-18 21:58 | 151 | 2020-02-18 22:16 | 2020-02-19 01:41 | 205 | 2020-02-19 01:51 | 2020-02-19 06:48 | 296 | INCOMPLETO | VOD | 4.195212 | 15 | inoxidable
1206747 | 316L FM | 24"Q | Austeníticos | 2020-02-18 19:21 | 2020-02-19 00:45 | 325 | 2020-02-19 01:12 | 2020-02-19 02:58 | 106 | 2020-02-19 03:13 | 2020-02-19 06:41 | 208 | 2020-02-19 06:58 | 2020-02-19 07:46 | 47 | COMPLETO | VOD | 0 | 28 | inoxidable
1206791 | 17-4 PH FM | 24"Q | Duplex Stainless Steels | 2020-02-24 23:45 | 2020-02-25 02:56 | 191 | 2020-02-25 03:33 | 2020-02-25 06:26 | 173 | 2020-02-25 06:38 | 2020-02-25 09:31 | 174 | 2020-02-25 11:06 | 2020-02-25 11:48 | 42 | COMPLETO | VOD | 11.99932 | 12 | inoxidable
1206792 | 316L | 49"Q | Austeníticos | 2020-02-25 02:56 | 2020-02-25 06:09 | 192 | 2020-02-25 07:01 | 2020-02-25 09:45 | 165 | 2020-02-25 10:03 | 2020-02-25 13:33 | 210 | 2020-02-25 13:42 | 2020-02-25 14:52 | 70 | COMPLETO | VOD | 0 | 18 | inoxidable
1206821 | B50A352 | 69"P | Martensíticos | 2020-03-03 03:54 | 2020-03-03 06:46 | 171 | 2020-03-03 06:52 | 2020-03-03 09:10 | 138 | 2020-03-03 09:24 | 2020-03-03 12:27 | 184 | 2020-03-03 12:34 | 2020-03-03 13:38 | 64 | INCOMPLETO | VOD | 3.31278 | 11 | inoxidable
1206822 | Z6 16-05-01 | 69"P | Martensíticos | 2020-03-03 06:46 | 2020-03-03 09:55 | 189 | 2020-03-03 10:00 | 2020-03-03 12:47 | 166 | 2020-03-03 13:02 | 2020-03-03 17:03 | 241 | 2020-03-03 18:03 | 2020-03-03 18:39 | 35 | COMPLETO | VOD | 0 | 12 | inoxidable
1206823 | 17-4 PH FM | 24"Q | Duplex Stainless Steels | 2020-03-03 09:55 | 2020-03-03 13:16 | 201 | 2020-03-03 13:21 | 2020-03-03 17:00 | 219 | 2020-03-03 17:23 | 2020-03-03 20:32 | 188 | 2020-03-03 20:43 | 2020-03-03 21:33 | 50 | COMPLETO | VOD | 3.166985 | 18 | inoxidable
1206824 | 304L | 49"Q | Austeníticos | 2020-03-03 13:16 | 2020-03-03 18:27 | 312 | 2020-03-03 18:33 | 2020-03-03 20:52 | 139 | 2020-03-03 21:05 | 2020-03-04 00:44 | 219 | 2020-03-04 00:54 | 2020-03-04 01:59 | 65 | INCOMPLETO | VOD | 2.140263 | 31 | inoxidable
1206825 | 304L | 49"Q | Austeníticos | 2020-03-03 18:27 | 2020-03-03 21:09 | 161 | 2020-03-03 21:15 | 2020-03-04 01:01 | 225 | 2020-03-04 01:22 | 2020-03-04 05:01 | 218 | 2020-03-04 05:11 | 2020-03-04 06:16 | 64 | INCOMPLETO | VOD | 0.2199214 | 37 | inoxidable
1206826 | 316L | 24"Q | Austeníticos | 2020-03-03 21:09 | 2020-03-04 01:01 | 232 | 2020-03-04 01:50 | 2020-03-04 05:18 | 208 | 2020-03-04 05:34 | 2020-03-04 09:03 | 209 | 2020-03-04 09:07 | 2020-03-04 12:17 | 190 | COMPLETO | VOD | 6.870021 | 19 | inoxidable
1206827 | 316L MF | 52"P | Austeníticos | 2020-03-04 01:01 | 2020-03-04 05:05 | 244 | 2020-03-04 05:35 | 2020-03-04 09:13 | 219 | 2020-03-04 09:27 | 2020-03-04 12:59 | 212 | 2020-03-04 13:15 | 2020-03-04 14:05 | 51 | COMPLETO | VOD | 4.813951 | 15 | inoxidable
1206875 | 410S | 20"R | Martensíticos | 2020-03-10 03:34 | 2020-03-10 05:08 | 94 | 2020-03-10 05:42 | 2020-03-10 07:13 | 92 | 2020-03-10 07:30 | 2020-03-10 09:53 | 144 | 2020-03-10 10:16 | 2020-03-10 10:58 | 42 | COMPLETO | VOD | 4.262403 | 8 | inoxidable
1206876 | 410S FM | 24"Q | Martensíticos | 2020-03-10 05:08 | 2020-03-10 07:50 | 161 | 2020-03-10 08:07 | 2020-03-10 11:51 | 224 | 2020-03-10 12:02 | 2020-03-10 14:43 | 162 | 2020-03-10 14:59 | 2020-03-10 15:37 | 38 | COMPLETO | VOD | 5.949355 | 15 | inoxidable
1206878 | 17-4 PH | 69"P | Duplex Stainless Steels | 2020-03-10 14:28 | 2020-03-10 17:51 | 202 | 2020-03-10 18:11 | 2020-03-10 20:40 | 149 | 2020-03-10 20:55 | 2020-03-10 23:28 | 153 | 2020-03-10 23:37 | 2020-03-11 00:47 | 69 | COMPLETO | VOD | 0 | 11 | inoxidable
1206879 | 304L | 24"Q | Austeníticos | 2020-03-10 17:51 | 2020-03-10 20:41 | 171 | 2020-03-10 21:00 | 2020-03-10 23:41 | 161 | 2020-03-10 23:52 | 2020-03-11 03:17 | 206 | 2020-03-11 03:27 | 2020-03-11 04:12 | 45 | COMPLETO | VOD | 0.4837913 | 24 | inoxidable
1206880 | 310 | 49"Q | Austeníticos | 2020-03-10 20:41 | 2020-03-11 00:16 | 214 | 2020-03-11 00:42 | 2020-03-11 03:34 | 173 | 2020-03-11 03:48 | 2020-03-11 07:26 | 218 | 2020-03-11 07:47 | 2020-03-11 08:43 | 56 | COMPLETO | VOD | -0.3611721 | 33 | inoxidable
1206895 | F5 GALPERTI | 24"Q | Martensíticos | 2020-03-12 09:19 | 2020-03-12 11:24 | 125 | 2020-03-12 11:30 | 2020-03-12 12:46 | 77 | 2020-03-12 12:56 | 2020-03-12 13:43 | 47 | 2020-03-12 13:49 | 2020-03-12 14:44 | 55 | COMPLETO | VD | 2.140494 | 18 | inoxidable
1206896 | F5 GALPERTI | 13"R | Martensíticos | 2020-03-12 11:24 | 2020-03-12 13:19 | 114 | 2020-03-12 13:25 | 2020-03-12 15:19 | 114 | 2020-03-12 15:31 | 2020-03-12 16:20 | 50 | 2020-03-12 16:32 | 2020-03-12 17:32 | 60 | INCOMPLETO | VD | 5.070296 | 16 | inoxidable
1206897 | 410S | 24"Q | Martensíticos | 2020-03-12 13:19 | 2020-03-12 15:44 | 146 | 2020-03-12 15:50 | 2020-03-12 17:53 | 123 | 2020-03-12 18:06 | 2020-03-12 20:21 | 136 | 2020-03-12 20:30 | 2020-03-12 21:15 | 46 | COMPLETO | VOD | 4.687335 | 12 | inoxidable
1206919 | 304L | 24"Q | Austeníticos | 2020-03-17 12:01 | 2020-03-17 13:58 | 118 | 2020-03-17 14:12 | 2020-03-17 14:22 | 9 | 2020-03-17 18:16 | 2020-03-17 22:40 | 263 | 2020-03-17 22:49 | 2020-03-17 23:49 | 60 | INCOMPLETO | VOD | 3.030294 | 10 | inoxidable
1206920 | 17-4 PH | 69"P | Duplex Stainless Steels | 2020-03-17 13:58 | 2020-03-17 18:12 | 254 | 2020-03-17 18:18 | 2020-03-17 22:54 | 276 | 2020-03-17 23:10 | 2020-03-18 00:53 | 104 | 2020-03-18 04:56 | 2020-03-18 05:58 | 63 | COMPLETO | VOD | 6.596623 | 0 | inoxidable
1206921 | 17-4 PH | 69"P | Duplex Stainless Steels | 2020-03-17 18:12 | 2020-03-18 01:17 | 424 | 2020-03-18 02:49 | 2020-03-18 05:20 | 151 | 2020-03-18 05:35 | 2020-03-18 08:43 | 189 | 2020-03-18 08:49 | 2020-03-18 10:03 | 73 | COMPLETO | VOD | 5.402367 | 12 | inoxidable
1206922 | 17-4 PH | 69"P | Duplex Stainless Steels | 2020-03-18 01:17 | 2020-03-18 06:34 | 317 | 2020-03-18 06:43 | 2020-03-18 09:17 | 153 | 2020-03-18 09:36 | 2020-03-18 12:28 | 172 | 2020-03-18 12:36 | 2020-03-18 13:46 | 71 | COMPLETO | VOD | 3.660785 | 16 | inoxidable
1206935 | 410S | 49"Q | Martensíticos | 2020-03-19 13:39 | 2020-03-19 16:29 | 171 | 2020-03-19 16:35 | 2020-03-19 19:17 | 162 | 2020-03-19 19:30 | 2020-03-19 22:01 | 150 | 2020-03-19 22:06 | 2020-03-19 23:10 | 64 | INCOMPLETO | VOD | 14.29075 | 12 | inoxidable
1206936 | F91 | 69"P | Martensíticos | 2020-03-19 16:29 | 2020-03-19 19:45 | 195 | 2020-03-19 22:25 | 2020-03-20 01:22 | 177 | 2020-03-20 01:35 | 2020-03-20 04:28 | 173 | 2020-03-20 04:36 | 2020-03-20 05:47 | 72 | COMPLETO | VOD | 9.998762 | 13 | inoxidable
1206937 | 17-4 PH FM | 24"Q | Duplex Stainless Steels | 2020-03-19 19:45 | 2020-03-20 01:07 | 322 | 2020-03-20 01:37 | 2020-03-20 05:01 | 203 | 2020-03-20 05:15 | 2020-03-20 08:07 | 173 | 2020-03-20 08:17 | 2020-03-20 09:09 | 52 | INCOMPLETO | VOD | 9.436662 | 13 | inoxidable
1206955 | F6NM | 49"Q | Martensíticos | 2020-03-23 16:48 | 2020-03-23 18:28 | 99 | 2020-03-23 18:51 | 2020-03-23 21:33 | 163 | 2020-03-23 21:46 | 2020-03-23 22:26 | 41 | 2020-03-24 04:23 | 2020-03-24 05:27 | 63 | INCOMPLETO | VOD | 2.554151 | 0 | inoxidable
1206956 | 17-4 PH FM | 49"Q | Duplex Stainless Steels | 2020-03-23 18:28 | 2020-03-24 00:38 | 371 | 2020-03-24 01:13 | 2020-03-24 03:52 | 158 | 2020-03-24 03:56 | 2020-03-24 06:40 | 163 | 2020-03-24 06:49 | 2020-03-24 07:51 | 63 | INCOMPLETO | VOD | 8.87674 | 11 | inoxidable
1206957 | 304L | 31"R | Austeníticos | 2020-03-24 00:38 | 2020-03-24 05:33 | 294 | 2020-03-24 06:07 | 2020-03-24 07:58 | 111 | 2020-03-24 08:08 | 2020-03-24 12:51 | 284 | 2020-03-24 13:01 | 2020-03-24 14:23 | 83 | COMPLETO | VOD | 0.7171447 | 8 | inoxidable
1206964 | 410S | 49"Q | Martensíticos | 2020-03-24 20:09 | 2020-03-24 23:56 | 227 | 2020-03-25 00:22 | 2020-03-25 01:59 | 98 | 2020-03-25 02:00 | 2020-03-25 04:13 | 133 | 2020-03-25 04:29 | 2020-03-25 05:26 | 56 | COMPLETO | VOD | 0 | 8 | inoxidable
1206965 | 17-4 PH | 49"Q | Duplex Stainless Steels | 2020-03-24 23:56 | 2020-03-25 03:45 | 228 | 2020-03-25 04:05 | 2020-03-25 06:21 | 135 | 2020-03-25 06:21 | 2020-03-25 08:45 | 143 | 2020-03-25 09:04 | 2020-03-25 09:49 | 46 | COMPLETO | VOD | 0 | 11 | inoxidable
1206966 | 17-4 PH FM | 24"Q | Duplex Stainless Steels | 2020-03-25 03:45 | 2020-03-25 06:45 | 181 | 2020-03-25 07:14 | 2020-03-25 10:01 | 166 | 2020-03-25 10:13 | 2020-03-25 13:10 | 178 | 2020-03-25 13:17 | 2020-03-25 14:04 | 47 | INCOMPLETO | VOD | 5.592396 | 19 | inoxidable
1206967 | 304L | 24"R | Austeníticos | 2020-03-25 06:45 | 2020-03-25 09:48 | 183 | 2020-03-25 10:19 | 2020-03-25 13:29 | 189 | 2020-03-25 13:41 | 2020-03-25 17:16 | 216 | 2020-03-25 17:25 | 2020-03-25 19:13 | 107 | INCOMPLETO | VOD | 2.563184 | 36 | inoxidable
1206999 | 410S | 69"P | Martensíticos | 2020-03-30 19:06 | 2020-03-31 00:07 | 301 | 2020-03-31 03:14 | 2020-03-31 07:15 | 241 | 2020-03-31 07:28 | 2020-03-31 09:46 | 137 | 2020-03-31 09:53 | 2020-03-31 11:05 | 72 | COMPLETO | VOD | 3.114626 | 15 | inoxidable
1207000 | B50A352 | 69"P | Martensíticos | 2020-03-31 00:07 | 2020-03-31 06:20 | 373 | 2020-03-31 07:31 | 2020-03-31 11:06 | 214 | 2020-03-31 11:20 | 2020-03-31 13:58 | 159 | 2020-03-31 14:05 | 2020-03-31 14:52 | 47 | COMPLETO | VOD | 8.48085 | 14 | inoxidable
1207001 | 316L GALPERTI | 24"Q | Austeníticos | 2020-03-31 06:20 | 2020-03-31 11:29 | 309 | 2020-03-31 11:47 | 2020-03-31 12:04 | 18 | 2020-03-31 14:26 | 2020-03-31 17:45 | 198 | 2020-03-31 17:53 | 2020-03-31 18:44 | 51 | INCOMPLETO | VOD | 5.954348 | 21 | inoxidable
1207013 | 310 | 49"Q | Austeníticos | 2020-04-01 19:56 | 2020-04-01 23:43 | 228 | 2020-04-01 23:50 | 2020-04-02 03:27 | 218 | 2020-04-02 03:40 | 2020-04-02 07:34 | 234 | 2020-04-02 07:42 | 2020-04-02 08:49 | 67 | COMPLETO | VOD | 1.745813 | 49 | inoxidable
1207014 | 304L GALPERTI | 24"Q | Austeníticos | 2020-04-01 23:43 | 2020-04-02 04:19 | 276 | 2020-04-02 04:25 | 2020-04-02 08:08 | 223 | 2020-04-02 08:20 | 2020-04-02 11:58 | 219 | 2020-04-02 12:25 | 2020-04-02 13:00 | 34 | COMPLETO | VOD | 6.033002 | 25 | inoxidable
1207015 | 304L | ""R" | Austeníticos | 2020-04-02 04:20 | 2020-04-02 07:21 | 182 | 2020-04-02 08:23 | 2020-04-02 12:21 | 238 | 2020-04-02 12:32 | 2020-04-02 16:09 | 217 | 2020-04-02 16:11 | 2020-04-02 17:10 | 59 | INCOMPLETO | VOD | 7.655469 | 38 | inoxidable
1207057 | 410S | 49"Q | Martensíticos | 2020-04-07 19:20 | 2020-04-07 23:41 | 261 | 2020-04-07 23:47 | 2020-04-08 01:29 | 103 | 2020-04-08 01:43 | 2020-04-08 03:43 | 120 | 2020-04-08 03:53 | 2020-04-08 04:49 | 57 | COMPLETO | VOD | 6.636696 | 10 | inoxidable
1207058 | 304L | 49"Q | Austeníticos | 2020-04-07 23:41 | 2020-04-08 03:21 | 220 | 2020-04-08 03:27 | 2020-04-08 06:32 | 184 | 2020-04-08 06:46 | 2020-04-08 10:29 | 223 | 2020-04-08 10:36 | 2020-04-08 11:39 | 64 | COMPLETO | VOD | 5.388965 | 24 | inoxidable
1207059 | 304L | 49"Q | Austeníticos | 2020-04-08 03:22 | 2020-04-08 07:47 | 266 | 2020-04-08 07:54 | 2020-04-08 10:47 | 173 | 2020-04-08 11:01 | 2020-04-08 14:48 | 227 | 2020-04-08 14:51 | 2020-04-08 16:01 | 69 | COMPLETO | VOD | 1.676756 | 19 | inoxidable
1207107 | F91 | 69"P | Martensíticos | 2020-04-14 00:32 | 2020-04-14 02:55 | 142 | 2020-04-14 03:08 | 2020-04-14 04:59 | 110 | 2020-04-14 05:11 | 2020-04-14 06:32 | 80 | 2020-04-14 07:13 | 2020-04-14 08:18 | 65 | COMPLETO | VD | 6.905787 | 19 | inoxidable
1207109 | 316L GALPERTI | 49"Q | Austeníticos | 2020-04-14 05:48 | 2020-04-14 09:10 | 202 | 2020-04-14 09:16 | 2020-04-14 11:30 | 134 | 2020-04-14 11:42 | 2020-04-14 16:15 | 272 | 2020-04-14 16:24 | 2020-04-14 17:26 | 63 | COMPLETO | VOD | 2.056857 | 19 | inoxidable
1207165 | F5 GALPERTI | 16"R | Martensíticos | 2020-04-20 23:34 | 2020-04-21 01:22 | 108 | 2020-04-21 01:28 | 2020-04-21 03:54 | 147 | 2020-04-21 04:02 | 2020-04-21 04:55 | 54 | 2020-04-21 05:08 | 2020-04-21 06:08 | 59 | COMPLETO | VD | 6.581663 | 14 | inoxidable
1207166 | 17-4 PH | 49"Q | Duplex Stainless Steels | 2020-04-21 01:22 | 2020-04-21 03:58 | 156 | 2020-04-21 04:06 | 2020-04-21 07:03 | 177 | 2020-04-21 07:13 | 2020-04-21 09:37 | 144 | 2020-04-21 10:00 | 2020-04-21 10:58 | 58 | COMPLETO | VOD | 6.630206 | 10 | inoxidable
1207167 | 17-4 PH | 69"P | Duplex Stainless Steels | 2020-04-21 03:58 | 2020-04-21 06:53 | 175 | 2020-04-21 07:25 | 2020-04-21 09:57 | 152 | 2020-04-21 10:09 | 2020-04-21 12:59 | 170 | 2020-04-21 13:07 | 2020-04-21 14:16 | 69 | COMPLETO | VOD | 9.076015 | 19 | inoxidable
1207168 | 15-5 PH | 69"P | Austeníticos | 2020-04-21 06:53 | 2020-04-21 10:19 | 207 | 2020-04-21 10:25 | 2020-04-21 13:15 | 170 | 2020-04-21 13:29 | 2020-04-21 16:03 | 153 | 2020-04-21 19:26 | 2020-04-21 20:29 | 63 | COMPLETO | VOD | 10.06872 | 9 | inoxidable
1207227 | F9 GALPERTI | 13"R | Martensíticos | 2020-04-28 09:12 | 2020-04-28 11:22 | 129 | 2020-04-28 11:27 | 2020-04-28 12:57 | 90 | 2020-04-28 13:08 | 2020-04-28 16:06 | 177 | 2020-04-28 16:15 | 2020-04-28 17:06 | 52 | COMPLETO | VOD | 3.272327 | 13 | inoxidable
1207228 | F91 | 69"P | Martensíticos | 2020-04-28 11:22 | 2020-04-28 14:12 | 170 | 2020-04-28 14:20 | 2020-04-28 16:41 | 141 | 2020-04-28 16:49 | 2020-04-28 18:17 | 87 | 2020-04-28 18:27 | 2020-04-28 21:37 | 189 | COMPLETO | VD | 6.429316 | 21 | inoxidable
1207229 | 17-4 PH | 24"Q | Duplex Stainless Steels | 2020-04-28 14:12 | 2020-04-28 17:20 | 188 | 2020-04-28 17:25 | 2020-04-28 19:50 | 144 | 2020-04-28 20:05 | 2020-04-28 23:14 | 189 | 2020-04-29 02:35 | 2020-04-29 03:27 | 51 | COMPLETO | VOD | 6.46526 | 15 | inoxidable
1207230 | 304L | 49"Q | Austeníticos | 2020-04-28 17:20 | 2020-04-28 19:27 | 127 | 2020-04-28 20:19 | 2020-04-28 23:28 | 189 | 2020-04-28 23:44 | 2020-04-29 03:57 | 253 | 2020-04-29 04:11 | 2020-04-29 05:14 | 63 | COMPLETO | VOD | 1.661722 | 29 | inoxidable
1207261 | 410S | 49"Q | Martensíticos | 2020-05-05 04:07 | 2020-05-05 05:57 | 110 | 2020-05-05 06:05 | 2020-05-05 07:56 | 110 | 2020-05-05 08:15 | 2020-05-05 10:27 | 131 | 2020-05-05 10:33 | 2020-05-05 11:31 | 59 | COMPLETO | VOD | 11.82825 | 12 | inoxidable
1207262 | 410S | 49"Q | Martensíticos | 2020-05-05 05:57 | 2020-05-05 08:27 | 149 | 2020-05-05 08:32 | 2020-05-05 10:50 | 137 | 2020-05-05 11:02 | 2020-05-05 13:22 | 139 | 2020-05-05 13:28 | 2020-05-05 14:28 | 60 | COMPLETO | VOD | 6.325871 | 13 | inoxidable
1207263 | B50A352 | 69"P | Martensíticos | 2020-05-05 08:27 | 2020-05-05 11:09 | 162 | 2020-05-05 11:20 | 2020-05-05 13:33 | 134 | 2020-05-05 13:40 | 2020-05-05 15:20 | 101 | 2020-05-05 16:44 | 2020-05-05 17:05 | 20 | COMPLETO | VD | 0.1816531 | 23 | inoxidable
1207264 | 17-4 PH | 69"P | Duplex Stainless Steels | 2020-05-05 11:09 | 2020-05-05 13:36 | 147 | 2020-05-05 13:44 | 2020-05-05 15:14 | 89 | 2020-05-05 20:04 | 2020-05-05 22:37 | 154 | 2020-05-06 01:45 | 2020-05-06 02:51 | 66 | COMPLETO | VOD | 3.365872 | 19 | inoxidable
1207265 | 17-4 PH | 63"P | Duplex Stainless Steels | 2020-05-05 13:36 | 2020-05-05 19:43 | 367 | 2020-05-05 20:04 | 2020-05-05 22:56 | 172 | 2020-05-05 23:19 | 2020-05-06 02:16 | 178 | 2020-05-06 03:17 | 2020-05-06 04:08 | 52 | COMPLETO | VOD | 11.3491 | 9 | inoxidable
1207278 | F91 | 69"P | Martensíticos | 2020-05-06 23:08 | 2020-05-07 00:26 | 77 | 2020-05-07 00:39 | 2020-05-07 01:46 | 68 | 2020-05-07 02:51 | 2020-05-07 02:52 | 1 | 2020-05-07 13:41 | 2020-05-07 14:43 | 63 | COMPLETO | VD | 0.3117779 | 0 | inoxidable
1207279 | 15-5 PH | 69"P | Austeníticos | 2020-05-07 00:26 | 2020-05-07 05:29 | 303 | 2020-05-07 08:37 | 2020-05-07 10:06 | 88 | 2020-05-08 05:52 | 2020-05-08 06:12 | 21 | 2020-05-08 11:03 | 2020-05-08 11:57 | 54 | COMPLETO | VOD | 8.323353 | 0 | inoxidable
1207295 | 410S | 69"P | Martensíticos | 2020-05-20 09:26 | 2020-05-20 11:10 | 104 | 2020-05-20 11:16 | 2020-05-20 13:18 | 122 | 2020-05-20 13:31 | 2020-05-20 15:47 | 137 | 2020-05-20 16:16 | 2020-05-20 17:01 | 44 | COMPLETO | VOD | 11.77364 | 11 | inoxidable
1207297 | 304L GALPERTI | 49"Q | Austeníticos | 2020-05-20 16:03 | 2020-05-21 00:37 | 514 | 2020-05-21 00:42 | 2020-05-21 02:38 | 115 | 2020-05-21 02:50 | 2020-05-21 06:51 | 241 | 2020-05-21 06:58 | 2020-05-21 08:03 | 65 | COMPLETO | VOD | -2.922719 | 20 | inoxidable
1207298 | 304L GALPERTI | 24"Q | Austeníticos | 2020-05-21 00:37 | 2020-05-21 04:35 | 237 | 2020-05-21 04:41 | 2020-05-21 07:06 | 146 | 2020-05-21 07:20 | 2020-05-21 10:50 | 210 | 2020-05-21 11:01 | 2020-05-21 12:11 | 70 | INCOMPLETO | VOD | 3.259012 | 36 | inoxidable
1207299 | 316L GALPERTI | 24"Q | Austeníticos | 2020-05-21 04:35 | 2020-05-21 10:18 | 343 | 2020-05-21 10:23 | 2020-05-21 12:53 | 150 | 2020-05-21 13:07 | 2020-05-21 16:19 | 192 | 2020-05-21 17:02 | 2020-05-21 17:51 | 49 | INCOMPLETO | VOD | 0.7633526 | 29 | inoxidable
1207326 | 17-4 PH | 49"Q | Duplex Stainless Steels | 2020-05-27 12:35 | 2020-05-27 23:57 | 683 | 2020-05-28 00:01 | 2020-05-28 02:22 | 141 | 2020-05-28 02:35 | 2020-05-28 04:56 | 141 | 2020-05-28 05:05 | 2020-05-28 06:11 | 65 | INCOMPLETO | VOD | 11.44072 | 407 | inoxidable
1207353 | F91 | 69"P | Martensíticos | 2020-06-04 07:02 | 2020-06-04 08:26 | 84 | 2020-06-04 08:32 | 2020-06-04 10:19 | 107 | 2020-06-04 10:30 | 2020-06-04 12:21 | 110 | 2020-06-04 12:27 | 2020-06-04 13:42 | 75 | COMPLETO | VD | 4.940538 | 19 | inoxidable
1207366 | F91 | 80"P | Martensíticos | 2020-06-10 01:35 | 2020-06-10 07:59 | 384 | 2020-06-10 08:10 | 2020-06-10 10:01 | 112 | 2020-06-10 10:09 | 2020-06-10 11:23 | 75 | 2020-06-10 11:41 | 2020-06-10 12:42 | 62 | COMPLETO | VD | 10.6754 | 17 | inoxidable
1207367 | F91 | 52"P | Martensíticos | 2020-06-10 07:59 | 2020-06-10 09:37 | 99 | 2020-06-10 10:12 | 2020-06-10 11:46 | 94 | 2020-06-10 11:54 | 2020-06-10 13:06 | 73 | 2020-06-10 13:37 | 2020-06-10 14:55 | 79 | COMPLETO | VD | 7.389031 | 17 | inoxidable
1207424 | 17-4 PH | 69"P | Duplex Stainless Steels | 2020-06-23 05:33 | 2020-06-23 07:37 | 125 | 2020-06-23 07:44 | 2020-06-23 08:06 | 22 | 2020-06-23 11:06 | 2020-06-23 14:11 | 184 | 2020-06-23 14:19 | 2020-06-23 15:27 | 67 | COMPLETO | VOD | 6.45517 | 11 | inoxidable
1207453 | 410S | 16"R | Martensíticos | 2020-07-07 06:22 | 2020-07-07 08:30 | 127 | 2020-07-07 08:36 | 2020-07-07 10:11 | 96 | 2020-07-07 10:38 | 2020-07-07 12:29 | 110 | 2020-07-07 14:21 | 2020-07-07 15:15 | 55 | COMPLETO | VOD | 15.74623 | 7 | inoxidable
1207454 | 410S | 24"Q | Martensíticos | 2020-07-07 08:30 | 2020-07-07 23:38 | 909 | 2020-07-07 23:45 | 2020-07-08 01:39 | 114 | 2020-07-08 01:55 | 2020-07-08 03:59 | 125 | 2020-07-08 04:06 | 2020-07-08 04:58 | 52 | COMPLETO | VOD | 29.38843 | 2 | inoxidable
1207455 | 410S | 49"Q | Martensíticos | 2020-07-07 23:38 | 2020-07-08 01:32 | 113 | 2020-07-08 01:59 | 2020-07-08 04:13 | 134 | 2020-07-08 04:26 | 2020-07-08 06:35 | 129 | 2020-07-08 06:43 | 2020-07-08 07:46 | 64 | COMPLETO | VOD | -2.033734 | 4 | inoxidable
1207456 | 304L | 69"P | Austeníticos | 2020-07-08 01:32 | 2020-07-08 04:38 | 187 | 2020-07-08 04:45 | 2020-07-08 07:17 | 153 | 2020-07-08 07:31 | 2020-07-08 12:13 | 283 | 2020-07-08 12:20 | 2020-07-08 13:29 | 70 | COMPLETO | VOD | 3.045988 | 13 | inoxidable
1207474 | B50A352 | 69"P | Martensíticos | 2020-07-13 05:36 | 2020-07-13 08:03 | 148 | 2020-07-13 08:15 | 2020-07-13 10:38 | 142 | 2020-07-13 10:47 | 2020-07-13 12:00 | 74 | 2020-07-13 12:07 | 2020-07-13 13:18 | 71 | COMPLETO | VOD | 0.509463 | 15 | inoxidable
1207475 | 410S | 39"R | Martensíticos | 2020-07-13 08:03 | 2020-07-13 12:10 | 246 | 2020-07-13 12:15 | 2020-07-13 12:29 | 13 | 2020-07-13 15:02 | 2020-07-13 17:10 | 128 | 2020-07-13 17:17 | 2020-07-13 18:22 | 65 | COMPLETO | VOD | 16.61369 | 6 | inoxidable
1207514 | 410S | 24"Q | Martensíticos | 2020-07-29 17:24 | 2020-07-29 21:25 | 241 | 2020-07-29 21:32 | 2020-07-30 00:19 | 167 | 2020-07-30 00:37 | 2020-07-30 03:30 | 173 | 2020-07-30 04:43 | 2020-07-30 05:35 | 51 | COMPLETO | VOD | 9.638167 | 9 | inoxidable
1207515 | 410S | 49"Q | Martensíticos | 2020-07-29 21:25 | 2020-07-30 00:04 | 159 | 2020-07-30 01:05 | 2020-07-30 03:39 | 153 | 2020-07-30 03:52 | 2020-07-30 06:54 | 182 | 2020-07-30 10:02 | 2020-07-30 11:06 | 65 | COMPLETO | VOD | 4.554549 | 2 | inoxidable
1207516 | 310 | 49"Q | Austeníticos | 2020-07-30 00:04 | 2020-07-30 05:16 | 311 | 2020-07-30 05:22 | 2020-07-30 06:50 | 89 | 2020-07-30 11:32 | 2020-07-30 15:28 | 236 | 2020-07-30 15:35 | 2020-07-30 16:45 | 69 | COMPLETO | VOD | 0.3275377 | 16 | inoxidable
1207517 | 431S | 24"R | Martensíticos | 2020-07-30 05:16 | 2020-07-30 11:11 | 355 | 2020-07-30 11:33 | 2020-07-30 15:45 | 252 | 2020-07-30 16:04 | 2020-07-30 18:39 | 155 | 2020-07-30 18:45 | 2020-07-30 19:33 | 49 | COMPLETO | VOD | 6.620522 | 8 | inoxidable
1207522 | F91 | 80"P | Martensíticos | 2020-07-30 23:44 | 2020-07-31 02:08 | 143 | 2020-07-31 02:14 | 2020-07-31 05:01 | 168 | 2020-07-31 05:12 | 2020-07-31 06:36 | 84 | 2020-07-31 06:42 | 2020-07-31 07:57 | 75 | COMPLETO | VD | 2.980309 | 15 | inoxidable
1207562 | F6NM | 49"Q | Austeníticos | 2020-08-12 05:03 | 2020-08-12 07:24 | 140 | 2020-08-12 07:32 | 2020-08-12 09:53 | 141 | 2020-08-12 10:07 | 2020-08-12 13:51 | 225 | 2020-08-12 13:56 | 2020-08-12 14:56 | 61 | COMPLETO | VOD | 5.012791 | 8 | inoxidable
1207647 | 410S | 49"Q | Martensíticos | 2020-08-26 05:38 | 2020-08-26 07:19 | 102 | 2020-08-26 07:25 | 2020-08-26 09:11 | 106 | 2020-08-26 09:29 | 2020-08-26 11:36 | 127 | 2020-08-26 11:42 | 2020-08-26 12:40 | 58 | COMPLETO | VOD | 16.64196 | 0 | inoxidable
1207711 | F91 | 69"P | Martensíticos | 2020-09-10 06:35 | 2020-09-10 09:39 | 184 | 2020-09-10 09:45 | 2020-09-10 12:00 | 136 | 2020-09-10 12:10 | 2020-09-10 13:49 | 98 | 2020-09-10 15:53 | 2020-09-10 17:03 | 69 | COMPLETO | VD | 3.313102 | 18 | inoxidable
1207713 | 410S | 49"Q | Martensíticos | 2020-09-10 12:06 | 2020-09-10 13:59 | 114 | 2020-09-10 16:54 | 2020-09-10 18:51 | 118 | 2020-09-10 19:04 | 2020-09-10 21:42 | 158 | 2020-09-10 21:48 | 2020-09-10 22:48 | 60 | COMPLETO | VOD | 6.125415 | 12 | inoxidable
1207752 | 410S | 49"Q | Martensíticos | 2020-09-18 22:03 | 2020-09-19 00:20 | 137 | 2020-09-19 00:25 | 2020-09-19 00:34 | 9 | 2020-09-19 02:23 | 2020-09-19 04:42 | 140 | 2020-09-19 04:51 | 2020-09-19 06:02 | 72 | COMPLETO | VOD | 18.27664 | 13 | inoxidable
1207769 | 304L | 24"R | Austeníticos | 2020-09-21 21:08 | 2020-09-21 22:52 | 105 | 2020-09-21 23:03 | 2020-09-22 01:18 | 135 | 2020-09-22 01:29 | 2020-09-22 05:29 | 240 | 2020-09-22 05:36 | 2020-09-22 06:17 | 42 | COMPLETO | VOD | 15.01002 | 10 | inoxidable
1207770 | 347H | 49"Q | Austeníticos | 2020-09-21 22:52 | 2020-09-22 03:26 | 273 | 2020-09-22 03:36 | 2020-09-22 06:03 | 148 | 2020-09-22 06:14 | 2020-09-22 09:07 | 173 | 2020-09-22 09:15 | 2020-09-22 10:29 | 73 | COMPLETO | VOD | 22.53698 | 8 | inoxidable
1207771 | F51 | 49"Q | Duplex Stainless Steels | 2020-09-22 03:26 | 2020-09-22 07:36 | 250 | 2020-09-22 07:42 | 2020-09-22 11:04 | 202 | 2020-09-22 11:24 | 2020-09-22 15:00 | 215 | 2020-09-22 15:59 | 2020-09-22 17:09 | 70 | COMPLETO | VOD | 1.15068 | 25 | inoxidable
1207786 | 410S | 49"Q | Martensíticos | 2020-09-23 15:15 | 2020-09-23 16:47 | 93 | 2020-09-23 16:53 | 2020-09-23 18:23 | 91 | 2020-09-23 18:40 | 2020-09-23 20:49 | 129 | 2020-09-23 20:56 | 2020-09-23 21:56 | 61 | INCOMPLETO | VOD | 3.924016 | 15 | inoxidable
1207787 | 410S | 24"Q | Martensíticos | 2020-09-23 16:47 | 2020-09-23 19:08 | 141 | 2020-09-23 19:13 | 2020-09-23 21:02 | 108 | 2020-09-23 21:13 | 2020-09-23 23:23 | 129 | 2020-09-23 23:31 | 2020-09-24 00:20 | 49 | COMPLETO | VOD | 7.500506 | 11 | inoxidable
1207817 | 410S | 69"P | Martensíticos | 2020-09-29 06:47 | 2020-09-29 09:47 | 179 | 2020-09-29 09:53 | 2020-09-29 11:33 | 101 | 2020-09-29 11:49 | 2020-09-29 13:59 | 131 | 2020-09-29 14:05 | 2020-09-29 15:13 | 67 | COMPLETO | VOD | 5.380375 | 11 | inoxidable
1207837 | 316L FM | 49"Q | Austeníticos | 2020-09-30 18:01 | 2020-09-30 20:33 | 152 | 2020-09-30 20:39 | 2020-09-30 23:26 | 167 | 2020-09-30 23:40 | 2020-10-01 04:20 | 280 | 2020-10-01 04:28 | 2020-10-01 05:33 | 64 | COMPLETO | VOD | 5.085 | 12 | inoxidable
1207838 | 347H | 49"Q | Austeníticos | 2020-09-30 20:33 | 2020-09-30 23:57 | 204 | 2020-10-01 00:04 | 2020-10-01 05:39 | 336 | 2020-10-01 05:56 | 2020-10-01 09:25 | 209 | 2020-10-01 09:32 | 2020-10-01 10:32 | 59 | COMPLETO | VOD | 17.54896 | 6 | inoxidable
1207839 | 347H | 49"Q | Austeníticos | 2020-09-30 23:57 | 2020-10-01 06:16 | 379 | 2020-10-01 06:24 | 2020-10-01 09:33 | 190 | 2020-10-01 09:51 | 2020-10-01 12:57 | 187 | 2020-10-01 13:04 | 2020-10-01 14:06 | 62 | COMPLETO | VOD | 11.99547 | 12 | inoxidable
1207988 | 17-4 PH | 24"R | Duplex Stainless Steels | 2020-11-03 05:57 | 2020-11-03 08:09 | 131 | 2020-11-03 08:16 | 2020-11-03 10:33 | 138 | 2020-11-03 10:44 | 2020-11-03 14:18 | 215 | 2020-11-03 14:27 | 2020-11-03 15:32 | 64 | COMPLETO | VOD | 8.558603 | 16 | inoxidable
1207989 | 347H | 69"P | Austeníticos | 2020-11-03 08:09 | 2020-11-03 11:13 | 185 | 2020-11-03 11:19 | 2020-11-03 14:37 | 198 | 2020-11-03 14:51 | 2020-11-03 18:06 | 196 | 2020-11-03 18:14 | 2020-11-03 19:20 | 67 | COMPLETO | VOD | 13.39329 | 8 | inoxidable
1207990 | 316L | 31"R | Austeníticos | 2020-11-03 11:13 | 2020-11-03 14:55 | 222 | 2020-11-03 15:01 | 2020-11-03 18:17 | 195 | 2020-11-03 18:37 | 2020-11-03 22:43 | 245 | 2020-11-03 22:53 | 2020-11-04 00:05 | 72 | INCOMPLETO | VOD | 3.432546 | 16 | inoxidable
1207991 | 304L | 24"R | Austeníticos | 2020-11-03 14:55 | 2020-11-03 18:51 | 235 | 2020-11-03 18:56 | 2020-11-03 22:56 | 239 | 2020-11-03 23:10 | 2020-11-04 02:44 | 214 | 2020-11-04 02:49 | 2020-11-04 03:48 | 58 | COMPLETO | VOD | 2.557855 | 10 | inoxidable
1208013 | 410S | 49"Q | Martensíticos | 2020-11-05 14:29 | 2020-11-05 16:22 | 112 | 2020-11-05 16:32 | 2020-11-05 18:02 | 90 | 2020-11-05 18:25 | 2020-11-05 21:07 | 161 | 2020-11-05 21:47 | 2020-11-05 22:47 | 61 | COMPLETO | VOD | 1.747883 | 4 | inoxidable
1208033 | 17-4 PH SCOT FORGE | 24"R | Duplex Stainless Steels | 2020-11-09 07:27 | 2020-11-09 09:56 | 149 | 2020-11-09 10:02 | 2020-11-09 11:40 | 97 | 2020-11-09 11:52 | 2020-11-09 15:16 | 205 | 2020-11-09 15:26 | 2020-11-09 16:31 | 65 | INCOMPLETO | VOD | 1.238219 | 22 | inoxidable
1208034 | 316L SCOT FORGE | 31"R | Austeníticos | 2020-11-09 09:56 | 2020-11-09 12:28 | 153 | 2020-11-09 12:34 | 2020-11-09 15:32 | 177 | 2020-11-09 15:43 | 2020-11-09 19:29 | 225 | 2020-11-09 20:12 | 2020-11-09 21:07 | 56 | COMPLETO | VOD | 6.249068 | 14 | inoxidable
1208093 | 410S | 20"R | Martensíticos | 2020-11-16 22:30 | 2020-11-17 00:31 | 120 | 2020-11-17 00:39 | 2020-11-17 02:51 | 132 | 2020-11-17 03:09 | 2020-11-17 05:20 | 131 | 2020-11-17 05:28 | 2020-11-17 06:24 | 56 | INCOMPLETO | VOD | 4.454061 | 7 | inoxidable
1208094 | 410S | 49"Q | Martensíticos | 2020-11-17 00:31 | 2020-11-17 02:47 | 136 | 2020-11-17 03:07 | 2020-11-17 03:19 | 11 | 2020-11-17 05:48 | 2020-11-17 08:15 | 147 | 2020-11-17 08:23 | 2020-11-17 09:23 | 59 | COMPLETO | VOD | 2.48558 | 14 | inoxidable
1208104 | 316L | 69"P | Austeníticos | 2020-11-17 19:58 | 2020-11-17 21:39 | 100 | 2020-11-17 22:16 | 2020-11-18 00:09 | 113 | 2020-11-18 00:26 | 2020-11-18 03:34 | 189 | 2020-11-18 03:42 | 2020-11-18 04:51 | 69 | COMPLETO | VOD | 9.317532 | 6 | inoxidable
1208105 | 321-H | 24"R | Austeníticos | 2020-11-17 21:39 | 2020-11-18 01:59 | 260 | 2020-11-18 02:17 | 2020-11-18 04:14 | 117 | 2020-11-18 04:28 | 2020-11-18 08:11 | 223 | 2020-11-18 08:20 | 2020-11-18 09:24 | 65 | COMPLETO | VOD | 6.492551 | 19 | inoxidable
1208140 | 15-5 PH PREMIUM | 49"Q | Austeníticos | 2020-11-23 13:21 | 2020-11-23 15:05 | 103 | 2020-11-23 15:11 | 2020-11-23 15:25 | 14 | 2020-11-23 19:07 | 2020-11-23 23:07 | 240 | 2020-11-23 23:17 | 2020-11-24 00:24 | 68 | COMPLETO | VOD | 0.2476633 | 36 | inoxidable
1208141 | 316L SCOT FORGE | 31"R | Austeníticos | 2020-11-23 15:05 | 2020-11-23 19:58 | 293 | 2020-11-23 20:20 | 2020-11-23 23:34 | 195 | 2020-11-23 23:47 | 2020-11-24 02:56 | 189 | 2020-11-24 03:03 | 2020-11-24 04:04 | 62 | COMPLETO | VOD | 10.80953 | 12 | inoxidable
1208188 | 410S | 49"Q | Martensíticos | 2020-11-30 12:42 | 2020-11-30 14:57 | 135 | 2020-11-30 15:09 | 2020-11-30 17:04 | 115 | 2020-11-30 17:17 | 2020-11-30 19:39 | 142 | 2020-11-30 21:45 | 2020-11-30 22:47 | 63 | COMPLETO | VOD | 3.0284 | 4 | inoxidable
1208189 | 410S | 49"Q | Martensíticos | 2020-11-30 14:57 | 2020-11-30 17:19 | 143 | 2020-11-30 17:26 | 2020-11-30 19:35 | 129 | 2020-11-30 21:59 | 2020-12-01 00:10 | 131 | 2020-12-01 00:19 | 2020-12-01 01:16 | 57 | COMPLETO | VOD | 8.569394 | 1 | inoxidable
1208192 | F91 | 69"P | Martensíticos | 2020-12-01 00:27 | 2020-12-01 02:31 | 124 | 2020-12-01 02:44 | 2020-12-01 04:29 | 105 | 2020-12-01 04:39 | 2020-12-01 05:54 | 75 | 2020-12-01 06:00 | 2020-12-01 07:03 | 63 | COMPLETO | VD | 4.915826 | 13 | inoxidable
1208201 | 304L | 69"P | Austeníticos | 2020-12-02 10:01 | 2020-12-02 11:41 | 100 | 2020-12-02 12:23 | 2020-12-02 14:11 | 108 | 2020-12-02 14:27 | 2020-12-02 17:47 | 200 | 2020-12-02 17:53 | 2020-12-02 18:55 | 61 | COMPLETO | VOD | 8.598968 | 21 | inoxidable
1208202 | 304L | 69"P | Austeníticos | 2020-12-02 11:41 | 2020-12-02 14:30 | 170 | 2020-12-02 14:51 | 2020-12-02 18:06 | 195 | 2020-12-02 18:22 | 2020-12-02 22:02 | 221 | 2020-12-02 22:11 | 2020-12-02 23:17 | 66 | COMPLETO | VOD | 2.667171 | 16 | inoxidable
1208203 | 304L | 31"R | Austeníticos | 2020-12-02 14:30 | 2020-12-02 20:07 | 337 | 2020-12-02 20:14 | 2020-12-02 22:26 | 131 | 2020-12-02 22:42 | 2020-12-03 02:05 | 202 | 2020-12-03 02:13 | 2020-12-03 03:15 | 61 | COMPLETO | VOD | 11.87658 | 17 | inoxidable
1208204 | 304L | 69"P | Austeníticos | 2020-12-02 20:07 | 2020-12-03 00:50 | 283 | 2020-12-03 00:59 | 2020-12-03 05:18 | 259 | 2020-12-03 05:35 | 2020-12-03 08:55 | 199 | 2020-12-03 09:00 | 2020-12-03 10:12 | 72 | COMPLETO | VOD | 12.81656 | 5 | inoxidable
1208252 | 410S | 49"Q | Martensíticos | 2020-12-09 05:48 | 2020-12-09 07:55 | 126 | 2020-12-09 08:01 | 2020-12-09 09:50 | 110 | 2020-12-09 10:04 | 2020-12-09 12:08 | 125 | 2020-12-09 12:14 | 2020-12-09 13:19 | 66 | COMPLETO | VOD | 13.39792 | 7 | inoxidable
1208253 | 347H | 69"P | Austeníticos | 2020-12-09 07:55 | 2020-12-09 10:10 | 135 | 2020-12-09 10:17 | 2020-12-09 12:23 | 127 | 2020-12-09 12:35 | 2020-12-09 15:38 | 184 | 2020-12-09 15:51 | 2020-12-09 17:00 | 69 | COMPLETO | VOD | 7.074643 | 25 | inoxidable
1208254 | 347H | 49"Q | Austeníticos | 2020-12-09 10:10 | 2020-12-09 13:31 | 202 | 2020-12-09 13:40 | 2020-12-09 15:56 | 137 | 2020-12-09 16:10 | 2020-12-09 19:32 | 202 | 2020-12-09 19:37 | 2020-12-09 20:41 | 65 | COMPLETO | VOD | 5.371068 | 19 | inoxidable
1208255 | 316L | 69"P | Austeníticos | 2020-12-09 13:31 | 2020-12-09 16:24 | 173 | 2020-12-09 16:29 | 2020-12-09 19:54 | 205 | 2020-12-09 20:10 | 2020-12-09 23:44 | 213 | 2020-12-10 | 2020-12-10 01:04 | 65 | COMPLETO | VOD | 7.250555 | 19 | inoxidable
1208256 | 304L | 16"R | Austeníticos | 2020-12-09 16:24 | 2020-12-09 20:13 | 228 | 2020-12-09 20:20 | 2020-12-10 00:02 | 222 | 2020-12-10 00:30 | 2020-12-10 05:00 | 271 | 2020-12-10 05:06 | 2020-12-10 05:45 | 38 | INCOMPLETO | VOD | 4.797964 | 35 | inoxidable
1208301 | 15-5 PH PREMIUM | 49"Q | Austeníticos | 2020-12-16 01:08 | 2020-12-16 03:30 | 141 | 2020-12-16 03:36 | 2020-12-16 06:17 | 162 | 2020-12-16 06:28 | 2020-12-16 10:05 | 216 | 2020-12-16 10:13 | 2020-12-16 11:20 | 68 | COMPLETO | VOD | 0.8954414 | 38 | inoxidable
1208302 | 17-4 PH | 69"P | Duplex Stainless Steels | 2020-12-16 03:30 | 2020-12-16 06:23 | 174 | 2020-12-16 06:32 | 2020-12-16 10:28 | 236 | 2020-12-16 10:42 | 2020-12-16 14:12 | 209 | 2020-12-16 15:32 | 2020-12-16 16:43 | 70 | COMPLETO | VOD | -0.4402401 | 33 | inoxidable
1208303 | 304L | 69"P | Austeníticos | 2020-12-16 06:23 | 2020-12-16 10:30 | 246 | 2020-12-16 10:44 | 2020-12-16 14:13 | 208 | 2020-12-16 14:42 | 2020-12-16 18:20 | 218 | 2020-12-16 18:27 | 2020-12-16 19:33 | 65 | COMPLETO | VOD | 4.083546 | 29 | inoxidable
1208343 | F6NM | 31"R | Austeníticos | 2020-12-21 13:16 | 2020-12-21 15:36 | 140 | 2020-12-21 15:42 | 2020-12-21 17:48 | 126 | 2020-12-21 17:59 | 2020-12-21 21:04 | 185 | 2020-12-21 21:11 | 2020-12-21 22:12 | 61 | COMPLETO | VOD | 11.51834 | 12 | inoxidable
1208344 | F6NM | 52"P | Austeníticos | 2020-12-21 15:36 | 2020-12-21 18:56 | 201 | 2020-12-21 19:02 | 2020-12-21 21:57 | 174 | 2020-12-21 22:09 | 2020-12-22 01:46 | 217 | 2020-12-22 01:53 | 2020-12-22 02:53 | 59 | COMPLETO | VOD | -2.373386 | 14 | inoxidable
1218383 | 347H | 24"Q | Austeníticos | 2021-01-06 22:59 | 2021-01-07 00:38 | 99 | 2021-01-07 00:44 | 2021-01-07 02:35 | 110 | 2021-01-07 02:48 | 2021-01-07 06:07 | 198 | 2021-01-07 06:14 | 2021-01-07 07:03 | 48 | COMPLETO | VOD | 5.889817 | 20 | inoxidable
1218429 | 304L | 69"P | Austeníticos | 2021-01-12 14:36 | 2021-01-12 16:28 | 112 | 2021-01-12 16:35 | 2021-01-12 18:53 | 139 | 2021-01-12 19:05 | 2021-01-12 22:38 | 214 | 2021-01-13 04:06 | 2021-01-13 05:17 | 72 | COMPLETO | VOD | 6.993108 | 14 | inoxidable
1218448 | F91 | 69"P | Martensíticos | 2021-01-14 06:27 | 2021-01-14 07:41 | 75 | 2021-01-14 07:54 | 2021-01-14 09:43 | 110 | 2021-01-14 09:52 | 2021-01-14 11:23 | 91 | 2021-01-14 11:32 | 2021-01-14 12:42 | 71 | COMPLETO | VD | 1.480085 | 20 | inoxidable

## Valores KF
colada | factor Kf
1207532 | 0.75
1207533 | 0.76
1207534 | 0.8
1207535 | 0.8
1207536 | 0.81
1207537 | 0.82
1207538 | 0.8
1207539 | 0.81
1207539 | 0.81
1207540 | 0.82
1207541 | 0.74
1207542 | 0.74
1207542 | 0.74
1207543 | 0.73
1207544 | 0.74
1207545 | 0.76
1207546 | 0.75
1207547 | 0.74
1207548 | 0.78
1207549 | 0.72
1207550 | 0.74
1207551 | 0.75
1207552 | 0.74
1207552 | 0.74
1207553 | 0.75
1207553 | 0.75
1207554 | 0.75
1207554 | 0.75
1207555 | 0.79
1207556 | 0.8
1207556 | 0.8
1207557 | 0.82
1207557 | 0.82
1207557 | 0.8
1207558 | 0.81
1207559 | 0.8
1207559 | 0.81
1207560 | 0.79
1207561 | 0.73
1207562 | 0.89
1207562 | 0.89
1207562 | 0.8
1207563 | 0.74
1207564 | 0.76
1207565 | 0.77
1207566 | 0.76
1207567 | 0.81
1207568 | 0.83
1207569 | 0.81
1207569 | 0.81
1207570 | 0.82
1207571 | 0.8
1207572 | 0.75
1207573 | 0.81
1207573 | 0.81
1207574 | 0.82
1207575 | 0.83
1207576 | 0.81
1207577 | 0.75
1207578 | 0.75
1207579 | 0.74
1207580 | 0.78
1207581 | 0.79
1207582 | 0.74
1207583 | 0.74
1207584 | 0.81
1207585 | 0.81
1207586 | 0.8
1207587 | 0.81
1207588 | 0.81
1207589 | 0.81
1207590 | 0.8
1207591 | 0.74
1207592 | 0.74
1207593 | 0.75
1207594 | 0.76
1207595 | 0.75
1207596 | 0.75
1207597 | 0.74
1207598 | 0.75
1207599 | 0.75
1207600 | 0.75
1207601 | 0.71
1207602 | 0.75
1207603 | 0.74
1207604 | 0.81
1207606 | 0.8
1207607 | 0.8
1207608 | 0.81
1207609 | 0.81
1207610 | 0.74
1207611 | 0.74
1207612 | 0.8
1207613 | 0.82
1207614 | 0.74
1207615 | 0.75
1207616 | 0.8
1207616 | 0.8
1207617 | 0.86
1207617 | 0.8
1207618 | 0.82
1207618 | 0.82
1207618 | 0.8
1207619 | 0.82
1207620 | 0.82
1207619 | 0.81
1207621 | 0.81
1207622 | 0.8
1207623 | 0.78
1207624 | 0.74
1207625 | 0.81
1207626 | 0.74
1207627 | 0.74
1207628 | 0.81
1207629 | 0.79
1207630 | 0.81
1207631 | 0.81
1207632 | 0.83
1207632 | 0.83
1207632 | 0.81
1207633 | 0.78
1207634 | 0.8
1207635 | 0.74
1207636 | 0.74
1207637 | 0.74
1207638 | 0.75
1207639 | 0.74
1207640 | 0.76
1207641 | 0.76
1207642 | 0.77
1207643 | 0.76
1207643 | 0.76
1207644 | 0.81
1207645 | 0.8
1207646 | 0.79
1207646 | 0.79
1207647 | 0.8
1207648 | 0.73
1207649 | 0.74
1207649 | 0.74
1207649 | 0.74
1207649 | 0.74
1207651 | 0.74
1207652 | 0.79
1207652 | 0.79
1207653 | 0.81
1207654 | 0.82
1207655 | 0.79
1207656 | 0.8
1207657 | 0.8
1207658 | 0.8
1207659 | 0.79
1207660 | 0.8
1207661 | 0.82
1207662 | 0.81
1207663 | 0.74
1207664 | 0.8
1207665 | 0.76
1207665 | 0.78
1207666 | 0.76
1207667 | 0.78
1207668 | 0.74
1207667 | 0.78
1207668 | 0.74
1207669 | 0.73
1207670 | 0.73
1207671 | 0.73
1207671 | 0.73
1207672 | 0.73
1207672 | 0.73
1207673 | 0.74
1207674 | 0.76
1207675 | 0.81
1207676 | 0.81
1207677 | 0.8
1207678 | 0.82
1207679 | 0.81
1207680 | 0.81
1207681 | 0.79
1207681 | 0.79
1207682 | 0.69
1207683 | 0.69
1207684 | 0.75
1207685 | 0.75
1207686 | 0.76
1207687 | 0.72
1207687 | 0.72
1207687 | 0.7
1207688 | 0.75
1207689 | 0.73
1207690 | 0.74
1207691 | 0.81
1207692 | 0.8
1207693 | 0.81
1207694 | 0.8
1207695 | 0.79
1207696 | 0.73
1207697 | 0.79
1207698 | 0.76
1207699 | 0.75
1207700 | 0.74
1207701 | 0.81
1207702 | 0.79
1207703 | 0.76
1207704 | 0.8
1207705 | 0.81
1207706 | 0.81
1207707 | 0.8
1207708 | 0.81
1207709 | 0.8
1207710 | 0.81
1207709 | 0.81
1207711 | 0.8
1207712 | 0.76
1207712 | 0.74
1207712 | 0.74
1207712 | 0.74
1207713 | 0.81
1207714 | 0.76
1207715 | 0.8
1207716 | 0.75
1207717 | 0.8
1207718 | 0.79
1207719 | 0.78
1207720 | 0.76
1207721 | 0.75
1207722 | 0.75
1207721 | 0.75
1207723 | 0.75
1207724 | 0.79
1207725 | 0.81
1207726 | 0.81
1207727 | 0.82
1207728 | 0.82
1207729 | 0.82
1207730 | 0.82
1207730 | 0.82
1207731 | 0.81
1207732 | 0.82
1207733 | 0.82
1207734 | 0.81
1207735 | 0.82
1207735 | 0.82
1207736 | 0.79
1207737 | 0.8
1207738 | 0.8
1207739 | 0.81
1207740 | 0.8
1207741 | 0.82
1207742 | 0.82
1207743 | 0.81
1207744 | 0.82
1207745 | 0.81
1207746 | 0.81
1207747 | 0.81
1207748 | 0.82
1207749 | 0.81
1207750 | 0.8
1207751 | 0.8
1207752 | 0.82
1207753 | 0.79
1207753 | 0.79
1207753 | 0.77
1207754 | 0.8
1207755 | 0.81
1207756 | 0.79
1207757 | 0.8
1207758 | 0.74
1207759 | 0.74
1207760 | 0.75
1207761 | 0.75
1207762 | 0.8
1207762 | 0.8
1207763 | 0.8
1207764 | 0.8
1207765 | 0.8
1207766 | 0.81
1207767 | 0.82
1207768 | 0.79
1207769 | 0.88
1207770 | 0.86
1207771 | 0.98
1207771 | 0.98
1207771 | 0.98
1207771 | 0.98
1207771 | 0.94
1207771 | 0.94
1207771 | 0.84
1207772 | 0.75
1207773 | 0.74
1207774 | 0.75
1207775 | 0.78
1207776 | 0.75
1207777 | 0.8
1207778 | 0.81
1207779 | 0.8
1207780 | 0.81
1207781 | 0.82
1207782 | 0.78
1207782 | 0.78
1207783 | 0.73
1207784 | 0.81
1207785 | 0.81
1207786 | 0.85
1207787 | 0.85
1207788 | 0.75
1207789 | 0.76
1207790 | 0.73
1207791 | 0.74
1207792 | 0.81
1207793 | 0.81
1207794 | 0.81
1207795 | 0.8
1207796 | 0.8
1207796 | 0.8
1207797 | 0.8
1207798 | 0.74
1207799 | 0.8
1207800 | 0.78
1207800 | 0.77
1207800 | 0.77
1207801 | 0.81
1207801 | 0.81
1207802 | 0.8
1207803 | 0.82
1207804 | 0.78
1207805 | 0.75
1207806 | 0.76
1207807 | 0.81
1207808 | 0.8
1207809 | 0.81
1207809 | 0.81
1207810 | 0.77
1207811 | 0.76
1207812 | 0.75
1207813 | 0.73
1207814 | 0.75
1207814 | 0.75
1207815 | 0.75
1207816 | 0.76
1207817 | 0.84
1207818 | 0.78
1207819 | 0.76
1207820 | 0.79
1207819 | 0.76
1207819 | 0.76
1207821 | 0.81
1207821 | 0.81
1207822 | 0.79
1207823 | 0.8
1207824 | 0.81
1207825 | 0.8
1207826 | 0.73
1207827 | 0.73
1207828 | 0.81
1207829 | 0.7
1207830 | 0.8
1207831 | 0.8
1207832 | 0.81
1207833 | 0.78
1207834 | 0.8
1207835 | 0.79
1207836 | 0.75
1207836 | 0.75
1207837 | 0.85
1207838 | 0.88
1207839 | 0.89
1207840 | 0.75
1207841 | 0.76
1207842 | 0.75
1207843 | 0.8
1207844 | 0.8
1207845 | 0.8
1207846 | 0.8
1207847 | 0.74
1207848 | 0.76
1207849 | 0.76
1207850 | 0.76
1207851 | 0.81
1207852 | 0.81
1207853 | 0.83
1207854 | 0.77
1207855 | 0.77
1207856 | 0.82
1207857 | 0.82
1207857 | 0.82
1207858 | 0.81
1207859 | 0.81
1207860 | 0.74
1207861 | 0.74
1207862 | 0.78
1207863 | 0.74
1207864 | 0.74
1207865 | 0.73
1207866 | 0.77
1207867 | 0.81
1207868 | 0.82
1207869 | 0.81
1207870 | 0.81
1207871 | 0.8
1207871 | 0.8
1207872 | 0.8
1207873 | 0.81
1207874 | 0.8
1207875 | 0.82
1207876 | 0.76
1207877 | 0.76
1207878 | 0.76
1207879 | 0.75
1207880 | 0.67
1207881 | 0.79
1207882 | 0.81
1207883 | 0.81
1207884 | 0.81
1207885 | 0.81
1207886 | 0.82
1207886 | 0.82
1207887 | 0.81
1207888 | 0.78
1207889 | 0.79
1207889 | 0.79
1207890 | 0.75
1207891 | 0.81
1207892 | 0.8
1207893 | 0.79
1207894 | 0.79
1207895 | 0.78
1207896 | 0.76
1207897 | 0.75
1207898 | 0.76
1207899 | 0.81
1207900 | 0.81
1207901 | 0.82
1207902 | 0.8
1207903 | 0.8
1207904 | 0.81
1207905 | 0.8
1207906 | 0.75
1207907 | 0.75
1207908 | 0.74
1207909 | 0.72
1207910 | 0.82
1207911 | 0.83
1207912 | 0.82
1207913 | 0.75
1207914 | 0.74
1207915 | 0.77
1207916 | 0.82
1207917 | 0.81
1207918 | 0.75
1207919 | 0.74
1207920 | 0.74
1207921 | 0.8
1207922 | 0.8
1207923 | 0.81
1207924 | 0.81
1207925 | 0.81
1207926 | 0.81
1207927 | 0.81
1207928 | 0.81
1207928 | 0.81
1207928 | 0.81
1207928 | 0.81
1207929 | 0.81
1207930 | 0.76
1207931 | 0.79
1207932 | 0.74
1207933 | 0.8
1207934 | 0.81
1207935 | 0.68
1207936 | 0.81
1207937 | 0.81
1207938 | 0.82
1207939 | 0.77
1207940 | 0.75
1207941 | 0.74
1207941 | 0.74
1207941 | 0.71
1207942 | 0.75
1207943 | 0.74
1207944 | 0.75
1207945 | 0.74
1207946 | 0.76
1207947 | 0.79
1207948 | 0.77
1207949 | 0.81
1207949 | 0.81
1207950 | 0.81
1207951 | 0.82
1207952 | 0.81
1207953 | 0.81
1207954 | 0.78
1207955 | 0.8
1207956 | 0.77
1207957 | 0.82
1207958 | 0.81
1207959 | 0.81
1207960 | 0.81
1207961 | 0.82
1207962 | 0.81
1207963 | 0.81
1207964 | 0.81
1207965 | 0.81
1207966 | 0.74
1207967 | 0.82
1207968 | 0.81
1207969 | 0.84
1207970 | 0.82
1207971 | 0.73
1207972 | 0.73
1207973 | 0.74
1207974 | 0.75
1207975 | 0.79
1207976 | 0.75
1207977 | 0.74
1207978 | 0.77
1207979 | 0.74
1207980 | 0.81
1207981 | 0.8
1207982 | 0.8
1207983 | 0.8
1207984 | 0.82
1207985 | 0.81
1207986 | 0.81
1207987 | 0.81
1207988 | 0.8
1207989 | 0.84
1207990 | 0.89
1207990 | 0.89
1207990 | 0.82
1207991 | 0.91
1207991 | 0.91
1207991 | 0.82
1207992 | 0.75
1207993 | 0.77
1207994 | 0.8
1207995 | 0.79
1207996 | 0.81
1207997 | 0.8
1207998 | 0.82
1207997 | 0.81
1207999 | 0.8
1208000 | 0.8
1208000 | 0.82
1208001 | 0.82
1208002 | 0.81
1208003 | 0.81
1208004 | 0.81
1208005 | 0.82
1208006 | 0.75
1208007 | 0.75
1208008 | 0.81
1208009 | 0.8
1208010 | 0.82
1208010 | 0.82
1208011 | 0.82
1208012 | 0.82
1208013 | 0.82
1208013 | 0.82
1208013 | 0.82
1208014 | 0.76
1208015 | 0.77
1208016 | 0.81
1208017 | 0.82
1208018 | 0.82
1208019 | 0.82
1208020 | 0.81
1208019 | 0.82
1208021 | 0.82
1208022 | 0.81
1208023 | 0.76
1208024 | 0.77
1208025 | 0.78
1208026 | 0.75
1208026 | 0.75
1208027 | 0.77
1208028 | 0.77
1208027 | 0.76
1208027 | 0.76
1208029 | 0.76
1208030 | 0.74
1208031 | 0.81
1208032 | 0.8
1208031 | 0.81
1208033 | 0.83
1208033 | 0.83
1208033 | 0.79
1208034 | 0.86
1208035 | 0.74
1208036 | 0.76
1208036 | 0.76
1208037 | 0.75
1208038 | 0.75
1208038 | 0.75
1208039 | 0.81
1208040 | 0.82
1208040 | 0.82
1208041 | 0.83
1208041 | 0.83
1208042 | 0.81
1208041 | 0.83
1208043 | 0.81
1208044 | 0.81
1208045 | 0.82
1208045 | 0.82
1208046 | 0.83
1208047 | 0.82
1208048 | 0.73
1208048 | 0.73
1208048 | 0.71
1208049 | 0.72
1208049 | 0.72
1208049 | 0.72
1208049 | 0.72
1208049 | 0.69
1208050 | 0.75
1208051 | 0.82
1208052 | 0.82
1208053 | 0.82
1208054 | 0.82
1208055 | 0.81
1208056 | 0.8
1208057 | 0.83
1208058 | 0.82
1208059 | 0.83
1208060 | 0.82
1208061 | 0.75
1208062 | 0.76
1208063 | 0.81
1208064 | 0.81
1208065 | 0.82
1208066 | 0.83
1208067 | 0.81
1208068 | 0.79
1208069 | 0.82
1208070 | 0.81
1208071 | 0.81
1208072 | 0.76
1208073 | 0.82
1208074 | 0.82
1208075 | 0.84
1208076 | 0.82
1208077 | 0.83
1208078 | 0.83
1208079 | 0.84
1208080 | 0.85
1208081 | 0.86
1208082 | 0.83
1208083 | 0.82
1208083 | 0.82
1208084 | 0.74
1208085 | 0.75
1208086 | 0.75
1208087 | 0.81
1208088 | 0.8
1208089 | 0.82
1208090 | 0.79
1208091 | 0.81
1208092 | 0.76
1208093 | 0.82
1208094 | 0.84
1208094 | 0.84
1208094 | 0.82
1208095 | 0.74
1208096 | 0.76
1208097 | 0.75
1208096 | 0.76
1208098 | 0.78
1208099 | 0.76
1208100 | 0.77
1208101 | 0.81
1208102 | 0.81
1208103 | 0.82
1208102 | 0.82
1208104 | 0.85
1208105 | 0.89
1208105 | 0.89
1208105 | 0.82
1208105 | 0.82
1208105 | 0.82
1208106 | 0.74
1208107 | 0.76
1208108 | 0.8
1208109 | 0.82
1208109 | 0.82
1208110 | 0.82
1208111 | 0.82
1208111 | 0.82
1208112 | 0.83
1208113 | 0.8
1208114 | 0.78
1208114 | 0.78
1208113 | 0.82
1208115 | 0.74
1208115 | 0.74
1208116 | 0.79
1208117 | 0.78
1208117 | 0.78
1208118 | 0.78
1208119 | 0.74
1208120 | 0.74
1208121 | 0.77
1208122 | 0.76
1208123 | 0.76
1208124 | 0.75
1208125 | 0.81
1208126 | 0.8
1208127 | 0.8
1208128 | 0.77
1208129 | 0.76
1208130 | 0.76
1208131 | 0.78
1208131 | 0.78
1208132 | 0.77
1208133 | 0.81
1208134 | 0.83
1208133 | 0.82
1208135 | 0.8
1208136 | 0.75
1208137 | 0.74
1208138 | 0.76
1208139 | 0.78
1208140 | 0.82
1208140 | 0.82
1208140 | 0.8
1208141 | 0.87
1208142 | 0.79
1208143 | 0.77
1208143 | 0.77
1208144 | 0.77
1208144 | 0.77
1208144 | 0.79
1208144 | 0.79
1208145 | 0.76
1208146 | 0.78
1208146 | 0.78
1208147 | 0.77
1208148 | 0.8
1208149 | 0.78
1208149 | 0.78
1208150 | 0.77
1208151 | 0.78
1208152 | 0.83
1208153 | 0.83
1208154 | 0.82
1208155 | 0.82
1208156 | 0.82
1208157 | 0.81
1208158 | 0.83
1208159 | 0.66
1208160 | 0.81
1208161 | 0.82
1208162 | 0.82
1208163 | 0.8
1208164 | 0.81
1208165 | 0.82
1208164 | 0.81
1208166 | 0.83
1208167 | 0.81
1208168 | 0.77
1208169 | 0.75
1208170 | 0.83
1208171 | 0.83
1208172 | 0.82
1208173 | 0.82
1208172 | 0.81
1208174 | 0.82
1208175 | 0.82
1208176 | 0.76
1208176 | 0.76
1208177 | 0.82
1208177 | 0.82
1208178 | 0.81
1208179 | 0.81
1208180 | 0.81
1208180 | 0.81
1208181 | 0.82
1208181 | 0.82
1208181 | 0.82
1208182 | 0.84
1208183 | 0.79
1208184 | 0.76
1208185 | 0.77
1208186 | 0.77
1208187 | 0.77
1208188 | 0.76
1208188 | 0.85
1208189 | 0.83
1208190 | 0.77
1208191 | 0.76
1208192 | 0.83
1208193 | 0.74
1208195 | 0.75
1208196 | 0.78
1208196 | 0.78
1208196 | 0.74
1208197 | 0.76
1208198 | 0.81
1208199 | 0.82
1208200 | 0.81
1208201 | 0.85
1208202 | 0.87
1208202 | 0.87
1208202 | 0.81
1208203 | 0.87
1208204 | 0.85
1208205 | 0.78
1208206 | 0.76
1208207 | 0.8
1208208 | 0.8
1208209 | 0.83
1208210 | 0.81
1208211 | 0.81
1208212 | 0.82
1208213 | 0.76
1208213 | 0.74
1208214 | 0.82
1208215 | 0.8
1208216 | 0.7
1208217 | 0.83
1208218 | 0.76
1208219 | 0.77
1208220 | 0.81
1208221 | 0.81
1208222 | 0.8
1208223 | 0.82
1208222 | 0.81
1208224 | 0.81
1208225 | 0.83
1208227 | 0.77
1208228 | 0.81
1208228 | 0.81
1208229 | 0.75
1208230 | 0.77
1208231 | 0.75
1208232 | 0.77
1208233 | 0.75
1208234 | 0.75
1208235 | 0.79
1208236 | 0.75
1208237 | 0.81
1208238 | 0.81
1208239 | 0.81
1208240 | 0.83
1208241 | 0.82
1208242 | 0.82
1208241 | 0.82
1208242 | 0.82
1208243 | 0.82
1208244 | 0.81
1208245 | 0.77
1208246 | 0.76
1208247 | 0.77
1208248 | 0.77
1208248 | 0.79
1208248 | 0.76
1208249 | 0.79
1208248 | 0.75
1208250 | 0.77
1208251 | 0.77
1208252 | 0.84
1208253 | 0.88
1208254 | 0.88
1208255 | 0.87
1208256 | 0.88
1208256 | 0.88
1208256 | 0.87
1208257 | 0.76
1208257 | 0.76
1208257 | 0.74
1208258 | 0.75
1208259 | 0.75
1208260 | 0.76
1208261 | 0.76
1208262 | 0.76
1208263 | 0.75
1208264 | 0.75
1208265 | 0.75
1208266 | 0.77
1208266 | 0.77
1208267 | 0.78
1208267 | 0.78
1208267 | 0.78
1208268 | 0.73
1208268 | 0.73
1208269 | 0.8
1208270 | 0.8
1208269 | 0.82
1208271 | 0.8
1208272 | 0.8
1208273 | 0.76
1208274 | 0.74
1208275 | 0.72
1208276 | 0.79
1208277 | 0.77
1208278 | 0.78
1208279 | 0.76
1208280 | 0.78
1208280 | 0.77
1208281 | 0.76
1208282 | 0.78
1208283 | 0.82
1208284 | 0.82
1208285 | 0.82
1208286 | 0.77
1208287 | 0.8
1208288 | 0.8
1208289 | 0.8
1208288 | 0.81
1208290 | 0.77
1208291 | 0.72
1208291 | 0.72
1208291 | 0.72
1208291 | 0.71
1208292 | 0.7
1208293 | 0.71
1208293 | 0.71
1208293 | 0.7
1208293 | 0.7
1208294 | 0.76
1208295 | 0.76
1208296 | 0.84
1208297 | 0.8
1208298 | 0.81
1208299 | 0.8
1208300 | 0.81
1208301 | 0.83
1208302 | 0.81
1208303 | 0.87
1208304 | 0.75
1208305 | 0.74
1208306 | 0.76
1208306 | 0.76
1208307 | 0.76
1208308 | 0.76
1208309 | 0.7
1208310 | 0.72
1208310 | 0.72
1208310 | 0.71
1208310 | 0.71
1208310 | 0.7
1208311 | 0.76
1208312 | 0.76
1208313 | 0.82
1208314 | 0.82
1208315 | 0.81
1208316 | 0.81
1208317 | 0.78
1208318 | 0.82
1208319 | 0.78
1208320 | 0.83
1208321 | 0.8
1208322 | 0.79
1208323 | 0.77
1208324 | 0.71
1208324 | 0.71
1208324 | 0.7
1208325 | 0.74
1208326 | 0.76
1208326 | 0.76
1208326 | 0.74
1208327 | 0.75
1208328 | 0.78
1208329 | 0.74
1208330 | 0.81
1208331 | 0.83
1208332 | 0.82
1208333 | 0.82
1208334 | 0.77
1208335 | 0.77
1208336 | 0.82
1208337 | 0.73
1208338 | 0.75
1208339 | 0.76
1208340 | 0.76
1208341 | 0.79
1208342 | 0.81
1208343 | 0.83
1208344 | 0.91
1208344 | 0.91
1208344 | 0.83
1208344 | 0.83
1208344 | 0.81
1208345 | 0.75
1208346 | 0.78
1208347 | 0.79
1208346 | 0.77
1208348 | 0.75
1208349 | 0.76
1208350 | 0.74
1208351 | 0.79
1208352 | 0.82
1208353 | 0.74
1208354 | 0.81
1208355 | 0.79
1208356 | 0.7
1208357 | 0.78
1208358 | 0.77
1208358 | 0.79
1208226
1208194
1208205
1207611
1207712
1208222
1207959
1208213
1208257
1207556
1208035
1208176
1207650
1208031
1207605
1208259
1207709
1207997